## Sheet1
Sample | Paper Type | Coating | Size | Direction | Thickness | Time | Tensile Strength
1 | HelloFresh | Stock | TAPPI | Machine | 0.146 | 0.2 | 0.454742
1 | HelloFresh | Stock | TAPPI | Machine | 0.146 | 0.3 | 0.460613
1 | HelloFresh | Stock | TAPPI | Machine | 0.146 | 0.4 | 0.458848
1 | HelloFresh | Stock | TAPPI | Machine | 0.146 | 0.5 | 1.554818
1 | HelloFresh | Stock | TAPPI | Machine | 0.146 | 0.6 | 1.529602
1 | HelloFresh | Stock | TAPPI | Machine | 0.146 | 0.7 | 1.802577
1 | HelloFresh | Stock | TAPPI | Machine | 0.146 | 0.8 | 1.619332
1 | HelloFresh | Stock | TAPPI | Machine | 0.146 | 0.9 | 1.698203
1 | HelloFresh | Stock | TAPPI | Machine | 0.146 | 1 | 1.463645
1 | HelloFresh | Stock | TAPPI | Machine | 0.146 | 1.1 | 2.926103
1 | HelloFresh | Stock | TAPPI | Machine | 0.146 | 1.2 | 6.646795
1 | HelloFresh | Stock | TAPPI | Machine | 0.146 | 1.3 | 10.386238
1 | HelloFresh | Stock | TAPPI | Machine | 0.146 | 1.4 | 14.082293
1 | HelloFresh | Stock | TAPPI | Machine | 0.146 | 1.5 | 17.763973
1 | HelloFresh | Stock | TAPPI | Machine | 0.146 | 1.6 | 21.477625
1 | HelloFresh | Stock | TAPPI | Machine | 0.146 | 1.7 | 25.203875
1 | HelloFresh | Stock | TAPPI | Machine | 0.146 | 1.8 | 28.919281
1 | HelloFresh | Stock | TAPPI | Machine | 0.146 | 1.9 | 32.562553
1 | HelloFresh | Stock | TAPPI | Machine | 0.146 | 2 | 36.128136
1 | HelloFresh | Stock | TAPPI | Machine | 0.146 | 2.1 | 39.664398
1 | HelloFresh | Stock | TAPPI | Machine | 0.146 | 2.2 | 43.143482
1 | HelloFresh | Stock | TAPPI | Machine | 0.146 | 2.3 | 46.522884
1 | HelloFresh | Stock | TAPPI | Machine | 0.146 | 2.4 | 49.898182
1 | HelloFresh | Stock | TAPPI | Machine | 0.146 | 2.5 | 53.242687
1 | HelloFresh | Stock | TAPPI | Machine | 0.146 | 2.6 | 56.497768
1 | HelloFresh | Stock | TAPPI | Machine | 0.146 | 2.7 | 59.716793
1 | HelloFresh | Stock | TAPPI | Machine | 0.146 | 2.8 | 62.863396
1 | HelloFresh | Stock | TAPPI | Machine | 0.146 | 2.9 | 65.984184
1 | HelloFresh | Stock | TAPPI | Machine | 0.146 | 3 | 69.050163
1 | HelloFresh | Stock | TAPPI | Machine | 0.146 | 3.1 | 72.031982
1 | HelloFresh | Stock | TAPPI | Machine | 0.146 | 3.2 | 75.045769
1 | HelloFresh | Stock | TAPPI | Machine | 0.146 | 3.3 | 77.939636
1 | HelloFresh | Stock | TAPPI | Machine | 0.146 | 3.4 | 80.821175
1 | HelloFresh | Stock | TAPPI | Machine | 0.146 | 3.5 | 83.673409
1 | HelloFresh | Stock | TAPPI | Machine | 0.146 | 3.6 | 86.477844
1 | HelloFresh | Stock | TAPPI | Machine | 0.146 | 3.7 | 89.245926
1 | HelloFresh | Stock | TAPPI | Machine | 0.146 | 3.8 | 91.956245
1 | HelloFresh | Stock | TAPPI | Machine | 0.146 | 3.9 | 94.712608
1 | HelloFresh | Stock | TAPPI | Machine | 0.146 | 4 | 97.429665
1 | HelloFresh | Stock | TAPPI | Machine | 0.146 | 4.1 | 100.116531
1 | HelloFresh | Stock | TAPPI | Machine | 0.146 | 4.2 | 102.770859
1 | HelloFresh | Stock | TAPPI | Machine | 0.146 | 4.3 | 105.414619
1 | HelloFresh | Stock | TAPPI | Machine | 0.146 | 4.4 | 108.03904
1 | HelloFresh | Stock | TAPPI | Machine | 0.146 | 4.5 | 110.643806
1 | HelloFresh | Stock | TAPPI | Machine | 0.146 | 4.6 | 113.213974
1 | HelloFresh | Stock | TAPPI | Machine | 0.146 | 4.7 | 115.833702
1 | HelloFresh | Stock | TAPPI | Machine | 0.146 | 4.8 | 118.316505
1 | HelloFresh | Stock | TAPPI | Machine | 0.146 | 4.9 | 120.845047
1 | HelloFresh | Stock | TAPPI | Machine | 0.146 | 5 | 123.262764
1 | HelloFresh | Stock | TAPPI | Machine | 0.146 | 5.1 | 125.675476
1 | HelloFresh | Stock | TAPPI | Machine | 0.146 | 5.2 | 127.99614
1 | HelloFresh | Stock | TAPPI | Machine | 0.146 | 5.3 | 130.251129
1 | HelloFresh | Stock | TAPPI | Machine | 0.146 | 5.4 | 132.537491
1 | HelloFresh | Stock | TAPPI | Machine | 0.146 | 5.5 | 134.662292
1 | HelloFresh | Stock | TAPPI | Machine | 0.146 | 5.6 | 136.825211
1 | HelloFresh | Stock | TAPPI | Machine | 0.146 | 5.7 | 138.879944
1 | HelloFresh | Stock | TAPPI | Machine | 0.146 | 5.8 | 140.844376
1 | HelloFresh | Stock | TAPPI | Machine | 0.146 | 5.9 | 142.724365
1 | HelloFresh | Stock | TAPPI | Machine | 0.146 | 6 | 144.510513
1 | HelloFresh | Stock | TAPPI | Machine | 0.146 | 6.1 | 146.233353
1 | HelloFresh | Stock | TAPPI | Machine | 0.146 | 6.2 | 144.834488
1 | HelloFresh | Stock | TAPPI | Machine | 0.146 | 6.3 | 0.28587
1 | HelloFresh | Stock | TAPPI | Machine | 0.146 | 6.4 | 0.318705
1 | HelloFresh | Stock | TAPPI | Machine | 0.146 | 6.5 | 0.329259
1 | HelloFresh | Stock | TAPPI | Machine | 0.146 | 6.6 | 0.3231
1 | HelloFresh | Stock | TAPPI | Machine | 0.146 | 6.7 | 0.327206
1 | HelloFresh | Stock | TAPPI | Machine | 0.146 | 6.8 | 0.342444
1 | HelloFresh | Stock | TAPPI | Machine | 0.146 | 6.9 | 0.336878
1 | HelloFresh | Stock | TAPPI | Machine | 0.146 | 7 | 0.307268
1 | HelloFresh | Stock | TAPPI | Machine | 0.146 | 7.1 | 0.296713
1 | HelloFresh | Stock | TAPPI | Machine | 0.146 | 7.2 | 0.316651
1 | HelloFresh | Stock | TAPPI | Machine | 0.146 | 7.3 | 0.319875
1 | HelloFresh | Stock | TAPPI | Machine | 0.146 | 7.400001 | 0.32427
1 | HelloFresh | Stock | TAPPI | Machine | 0.146 | 7.5 | 0.28733
1 | HelloFresh | Stock | TAPPI | Machine | 0.146 | 7.6 | 0.287924
1 | HelloFresh | Stock | TAPPI | Machine | 0.146 | 7.7 | 0.258602
1 | HelloFresh | Stock | TAPPI | Machine | 0.146 | 7.8 | 0.251848
1 | HelloFresh | Stock | TAPPI | Machine | 0.146 | 7.900001 | 0.247453
1 | HelloFresh | Stock | TAPPI | Machine | 0.146 | 8 | 0.252442
1 | HelloFresh | Stock | TAPPI | Machine | 0.146 | 8.1 | 0.242465
1 | HelloFresh | Stock | TAPPI | Machine | 0.146 | 8.200001 | 0.250389
1 | HelloFresh | Stock | TAPPI | Machine | 0.146 | 8.3 | 0.224003
1 | HelloFresh | Stock | TAPPI | Machine | 0.146 | 8.400001 | 0.227227
1 | HelloFresh | Stock | TAPPI | Machine | 0.146 | 8.5 | 0.211972
1 | HelloFresh | Stock | TAPPI | Machine | 0.146 | 8.6 | 0.191457
1 | HelloFresh | Stock | TAPPI | Machine | 0.146 | 8.700001 | 0.17532
1 | HelloFresh | Stock | TAPPI | Machine | 0.146 | 8.8 | 0.171807
1 | HelloFresh | Stock | TAPPI | Machine | 0.146 | 8.900001 | 0.15304
1 | HelloFresh | Stock | TAPPI | Machine | 0.146 | 9 | 0.167989
1 | HelloFresh | Stock | TAPPI | Machine | 0.146 | 9.1 | 0.163306
1 | HelloFresh | Stock | TAPPI | Machine | 0.146 | 9.200001 | 0.161847
1 | HelloFresh | Stock | TAPPI | Machine | 0.146 | 9.3 | 0.156264
1 | HelloFresh | Stock | TAPPI | Machine | 0.146 | 9.400001 | 0.13546
1 | HelloFresh | Stock | TAPPI | Machine | 0.146 | 9.5 | 0.123718
2 | HelloFresh | Stock | TAPPI | Machine | 0.146 | 0.2 | -0.019361
2 | HelloFresh | Stock | TAPPI | Machine | 0.146 | 0.3 | -0.024927
2 | HelloFresh | Stock | TAPPI | Machine | 0.146 | 0.4 | -0.023468
2 | HelloFresh | Stock | TAPPI | Machine | 0.146 | 0.5 | 0.296713
2 | HelloFresh | Stock | TAPPI | Machine | 0.146 | 0.6 | 0.005566
2 | HelloFresh | Stock | TAPPI | Machine | 0.146 | 0.7 | -0.031969
2 | HelloFresh | Stock | TAPPI | Machine | 0.146 | 0.8 | 0.270022
2 | HelloFresh | Stock | TAPPI | Machine | 0.146 | 0.9 | 0.35125
2 | HelloFresh | Stock | TAPPI | Machine | 0.146 | 1 | 0.762604
2 | HelloFresh | Stock | TAPPI | Machine | 0.146 | 1.1 | 2.910271
2 | HelloFresh | Stock | TAPPI | Machine | 0.146 | 1.2 | 5.432368
2 | HelloFresh | Stock | TAPPI | Machine | 0.146 | 1.3 | 8.878899
2 | HelloFresh | Stock | TAPPI | Machine | 0.146 | 1.4 | 12.633884
2 | HelloFresh | Stock | TAPPI | Machine | 0.146 | 1.5 | 16.576239
2 | HelloFresh | Stock | TAPPI | Machine | 0.146 | 1.6 | 20.64377
2 | HelloFresh | Stock | TAPPI | Machine | 0.146 | 1.7 | 24.792225
2 | HelloFresh | Stock | TAPPI | Machine | 0.146 | 1.8 | 28.877054
2 | HelloFresh | Stock | TAPPI | Machine | 0.146 | 1.9 | 32.922306
2 | HelloFresh | Stock | TAPPI | Machine | 0.146 | 2 | 36.94997
2 | HelloFresh | Stock | TAPPI | Machine | 0.146 | 2.1 | 40.948898
2 | HelloFresh | Stock | TAPPI | Machine | 0.146 | 2.2 | 44.900913
2 | HelloFresh | Stock | TAPPI | Machine | 0.146 | 2.3 | 48.763496
2 | HelloFresh | Stock | TAPPI | Machine | 0.146 | 2.4 | 52.538136
2 | HelloFresh | Stock | TAPPI | Machine | 0.146 | 2.5 | 56.241222
2 | HelloFresh | Stock | TAPPI | Machine | 0.146 | 2.6 | 59.797421
2 | HelloFresh | Stock | TAPPI | Machine | 0.146 | 2.7 | 63.234287
2 | HelloFresh | Stock | TAPPI | Machine | 0.146 | 2.8 | 66.547417
2 | HelloFresh | Stock | TAPPI | Machine | 0.146 | 2.9 | 69.751785
2 | HelloFresh | Stock | TAPPI | Machine | 0.146 | 3 | 72.857918
2 | HelloFresh | Stock | TAPPI | Machine | 0.146 | 3.1 | 75.808662
2 | HelloFresh | Stock | TAPPI | Machine | 0.146 | 3.2 | 78.712791
2 | HelloFresh | Stock | TAPPI | Machine | 0.146 | 3.3 | 81.476471
2 | HelloFresh | Stock | TAPPI | Machine | 0.146 | 3.4 | 84.166267
2 | HelloFresh | Stock | TAPPI | Machine | 0.146 | 3.5 | 86.769867
2 | HelloFresh | Stock | TAPPI | Machine | 0.146 | 3.6 | 89.281113
2 | HelloFresh | Stock | TAPPI | Machine | 0.146 | 3.7 | 91.714363
2 | HelloFresh | Stock | TAPPI | Machine | 0.146 | 3.8 | 94.023293
2 | HelloFresh | Stock | TAPPI | Machine | 0.146 | 3.9 | 96.317566
2 | HelloFresh | Stock | TAPPI | Machine | 0.146 | 4 | 98.552025
2 | HelloFresh | Stock | TAPPI | Machine | 0.146 | 4.1 | 100.685043
2 | HelloFresh | Stock | TAPPI | Machine | 0.146 | 4.2 | 102.776711
2 | HelloFresh | Stock | TAPPI | Machine | 0.146 | 4.3 | 104.802132
2 | HelloFresh | Stock | TAPPI | Machine | 0.146 | 4.4 | 106.788246
2 | HelloFresh | Stock | TAPPI | Machine | 0.146 | 4.5 | 108.696388
2 | HelloFresh | Stock | TAPPI | Machine | 0.146 | 4.6 | 110.558189
2 | HelloFresh | Stock | TAPPI | Machine | 0.146 | 4.7 | 112.428497
2 | HelloFresh | Stock | TAPPI | Machine | 0.146 | 4.8 | 114.158661
2 | HelloFresh | Stock | TAPPI | Machine | 0.146 | 4.9 | 115.918144
2 | HelloFresh | Stock | TAPPI | Machine | 0.146 | 5 | 117.59465
2 | HelloFresh | Stock | TAPPI | Machine | 0.146 | 5.1 | 119.252686
2 | HelloFresh | Stock | TAPPI | Machine | 0.146 | 5.2 | 120.862343
2 | HelloFresh | Stock | TAPPI | Machine | 0.146 | 5.3 | 122.409546
2 | HelloFresh | Stock | TAPPI | Machine | 0.146 | 5.4 | 124.017738
2 | HelloFresh | Stock | TAPPI | Machine | 0.146 | 5.5 | 125.508354
2 | HelloFresh | Stock | TAPPI | Machine | 0.146 | 5.6 | 127.010406
2 | HelloFresh | Stock | TAPPI | Machine | 0.146 | 5.7 | 128.483139
2 | HelloFresh | Stock | TAPPI | Machine | 0.146 | 5.8 | 129.920685
2 | HelloFresh | Stock | TAPPI | Machine | 0.146 | 5.9 | 131.324524
2 | HelloFresh | Stock | TAPPI | Machine | 0.146 | 6 | 132.683487
2 | HelloFresh | Stock | TAPPI | Machine | 0.146 | 6.1 | 134.056824
2 | HelloFresh | Stock | TAPPI | Machine | 0.146 | 6.2 | 135.428696
2 | HelloFresh | Stock | TAPPI | Machine | 0.146 | 6.3 | 136.734604
2 | HelloFresh | Stock | TAPPI | Machine | 0.146 | 6.4 | 138.072174
2 | HelloFresh | Stock | TAPPI | Machine | 0.146 | 6.5 | 139.342606
2 | HelloFresh | Stock | TAPPI | Machine | 0.146 | 6.6 | 140.584
2 | HelloFresh | Stock | TAPPI | Machine | 0.146 | 6.7 | 141.828339
2 | HelloFresh | Stock | TAPPI | Machine | 0.146 | 6.8 | 143.034851
2 | HelloFresh | Stock | TAPPI | Machine | 0.146 | 6.9 | 144.314941
2 | HelloFresh | Stock | TAPPI | Machine | 0.146 | 7 | 145.480118
2 | HelloFresh | Stock | TAPPI | Machine | 0.146 | 7.1 | 146.715073
2 | HelloFresh | Stock | TAPPI | Machine | 0.146 | 7.2 | 147.842133
2 | HelloFresh | Stock | TAPPI | Machine | 0.146 | 7.3 | 148.996155
2 | HelloFresh | Stock | TAPPI | Machine | 0.146 | 7.400001 | 150.121155
2 | HelloFresh | Stock | TAPPI | Machine | 0.146 | 7.5 | 151.228561
2 | HelloFresh | Stock | TAPPI | Machine | 0.146 | 7.6 | 152.405746
2 | HelloFresh | Stock | TAPPI | Machine | 0.146 | 7.7 | 153.471527
2 | HelloFresh | Stock | TAPPI | Machine | 0.146 | 7.8 | 154.572189
2 | HelloFresh | Stock | TAPPI | Machine | 0.146 | 7.900001 | 155.642654
2 | HelloFresh | Stock | TAPPI | Machine | 0.146 | 8 | 156.677643
2 | HelloFresh | Stock | TAPPI | Machine | 0.146 | 8.1 | 157.688004
2 | HelloFresh | Stock | TAPPI | Machine | 0.146 | 8.200001 | 158.716248
2 | HelloFresh | Stock | TAPPI | Machine | 0.146 | 8.3 | 159.752121
2 | HelloFresh | Stock | TAPPI | Machine | 0.146 | 8.400001 | 160.791214
2 | HelloFresh | Stock | TAPPI | Machine | 0.146 | 8.5 | 161.735596
2 | HelloFresh | Stock | TAPPI | Machine | 0.146 | 8.6 | 162.727188
2 | HelloFresh | Stock | TAPPI | Machine | 0.146 | 8.700001 | 163.67334
2 | HelloFresh | Stock | TAPPI | Machine | 0.146 | 8.8 | 164.570816
2 | HelloFresh | Stock | TAPPI | Machine | 0.146 | 8.900001 | 165.474167
2 | HelloFresh | Stock | TAPPI | Machine | 0.146 | 9 | 166.376923
2 | HelloFresh | Stock | TAPPI | Machine | 0.146 | 9.1 | 167.085297
2 | HelloFresh | Stock | TAPPI | Machine | 0.146 | 9.200001 | 167.196396
2 | HelloFresh | Stock | TAPPI | Machine | 0.146 | 9.3 | -0.897776
2 | HelloFresh | Stock | TAPPI | Machine | 0.146 | 9.400001 | -0.932375
2 | HelloFresh | Stock | TAPPI | Machine | 0.146 | 9.5 | -0.949377
2 | HelloFresh | Stock | TAPPI | Machine | 0.146 | 9.6 | -0.958184
2 | HelloFresh | Stock | TAPPI | Machine | 0.146 | 9.700001 | -0.953484
2 | HelloFresh | Stock | TAPPI | Machine | 0.146 | 9.8 | -0.957302
2 | HelloFresh | Stock | TAPPI | Machine | 0.146 | 9.900001 | -0.967262
2 | HelloFresh | Stock | TAPPI | Machine | 0.146 | 10 | -0.957302
2 | HelloFresh | Stock | TAPPI | Machine | 0.146 | 10.1 | -0.964921
2 | HelloFresh | Stock | TAPPI | Machine | 0.146 | 10.200001 | -0.951142
2 | HelloFresh | Stock | TAPPI | Machine | 0.146 | 10.3 | -0.971963
2 | HelloFresh | Stock | TAPPI | Machine | 0.146 | 10.400001 | -0.975187
2 | HelloFresh | Stock | TAPPI | Machine | 0.146 | 10.500001 | -0.974593
2 | HelloFresh | Stock | TAPPI | Machine | 0.146 | 10.6 | -0.970198
2 | HelloFresh | Stock | TAPPI | Machine | 0.146 | 10.700001 | -0.971963
2 | HelloFresh | Stock | TAPPI | Machine | 0.146 | 10.8 | -0.975187
2 | HelloFresh | Stock | TAPPI | Machine | 0.146 | 10.900001 | -0.969316
2 | HelloFresh | Stock | TAPPI | Machine | 0.146 | 11.000001 | -0.970486
2 | HelloFresh | Stock | TAPPI | Machine | 0.146 | 11.1 | -0.977528
2 | HelloFresh | Stock | TAPPI | Machine | 0.146 | 11.200001 | -0.977817
2 | HelloFresh | Stock | TAPPI | Machine | 0.146 | 11.3 | -0.974304
2 | HelloFresh | Stock | TAPPI | Machine | 0.146 | 11.400001 | -0.981346
2 | HelloFresh | Stock | TAPPI | Machine | 0.146 | 11.500001 | -0.970486
2 | HelloFresh | Stock | TAPPI | Machine | 0.146 | 11.6 | -0.981635
2 | HelloFresh | Stock | TAPPI | Machine | 0.146 | 11.700001 | -0.977528
2 | HelloFresh | Stock | TAPPI | Machine | 0.146 | 11.8 | -0.975764
2 | HelloFresh | Stock | TAPPI | Machine | 0.146 | 11.900001 | -0.973422
2 | HelloFresh | Stock | TAPPI | Machine | 0.146 | 12.000001 | -0.978122
2 | HelloFresh | Stock | TAPPI | Machine | 0.146 | 12.1 | -0.980175
2 | HelloFresh | Stock | TAPPI | Machine | 0.146 | 12.200001 | -0.980175
2 | HelloFresh | Stock | TAPPI | Machine | 0.146 | 12.3 | -0.981346
2 | HelloFresh | Stock | TAPPI | Machine | 0.146 | 12.400001 | -0.981635
2 | HelloFresh | Stock | TAPPI | Machine | 0.146 | 12.500001 | -0.982229
2 | HelloFresh | Stock | TAPPI | Machine | 0.146 | 12.6 | -0.979293
2 | HelloFresh | Stock | TAPPI | Machine | 0.146 | 12.700001 | -0.980464
2 | HelloFresh | Stock | TAPPI | Machine | 0.146 | 12.8 | -0.975187
2 | HelloFresh | Stock | TAPPI | Machine | 0.146 | 12.900001 | -0.983976
2 | HelloFresh | Stock | TAPPI | Machine | 0.146 | 13.000001 | -0.983976
2 | HelloFresh | Stock | TAPPI | Machine | 0.146 | 13.1 | -0.975475
3 | HelloFresh | Stock | TAPPI | Machine | 0.146 | 0.2 | -0.004106
3 | HelloFresh | Stock | TAPPI | Machine | 0.146 | 0.3 | -0.000594
3 | HelloFresh | Stock | TAPPI | Machine | 0.146 | 0.4 | -0.000594
3 | HelloFresh | Stock | TAPPI | Machine | 0.146 | 0.5 | 0.129589
3 | HelloFresh | Stock | TAPPI | Machine | 0.146 | 0.6 | 0.760839
3 | HelloFresh | Stock | TAPPI | Machine | 0.146 | 0.7 | 2.19781
3 | HelloFresh | Stock | TAPPI | Machine | 0.146 | 0.8 | 3.665256
3 | HelloFresh | Stock | TAPPI | Machine | 0.146 | 0.9 | 1.188618
3 | HelloFresh | Stock | TAPPI | Machine | 0.146 | 1 | 1.017099
3 | HelloFresh | Stock | TAPPI | Machine | 0.146 | 1.1 | 1.37305
3 | HelloFresh | Stock | TAPPI | Machine | 0.146 | 1.2 | 1.368638
3 | HelloFresh | Stock | TAPPI | Machine | 0.146 | 1.3 | 1.477712
3 | HelloFresh | Stock | TAPPI | Machine | 0.146 | 1.4 | 2.454935
3 | HelloFresh | Stock | TAPPI | Machine | 0.146 | 1.5 | 4.522867
3 | HelloFresh | Stock | TAPPI | Machine | 0.146 | 1.6 | 7.716667
3 | HelloFresh | Stock | TAPPI | Machine | 0.146 | 1.7 | 11.416539
3 | HelloFresh | Stock | TAPPI | Machine | 0.146 | 1.8 | 15.19204
3 | HelloFresh | Stock | TAPPI | Machine | 0.146 | 1.9 | 19.032938
3 | HelloFresh | Stock | TAPPI | Machine | 0.146 | 2 | 22.82663
3 | HelloFresh | Stock | TAPPI | Machine | 0.146 | 2.1 | 26.587181
3 | HelloFresh | Stock | TAPPI | Machine | 0.146 | 2.2 | 30.347157
3 | HelloFresh | Stock | TAPPI | Machine | 0.146 | 2.3 | 34.059341
3 | HelloFresh | Stock | TAPPI | Machine | 0.146 | 2.4 | 37.735447
3 | HelloFresh | Stock | TAPPI | Machine | 0.146 | 2.5 | 41.325661
3 | HelloFresh | Stock | TAPPI | Machine | 0.146 | 2.6 | 44.863972
3 | HelloFresh | Stock | TAPPI | Machine | 0.146 | 2.7 | 48.299957
3 | HelloFresh | Stock | TAPPI | Machine | 0.146 | 2.8 | 51.631855
3 | HelloFresh | Stock | TAPPI | Machine | 0.146 | 2.9 | 54.919781
3 | HelloFresh | Stock | TAPPI | Machine | 0.146 | 3 | 58.098633
3 | HelloFresh | Stock | TAPPI | Machine | 0.146 | 3.1 | 61.161671
3 | HelloFresh | Stock | TAPPI | Machine | 0.146 | 3.2 | 64.167534
3 | HelloFresh | Stock | TAPPI | Machine | 0.146 | 3.3 | 67.053192
3 | HelloFresh | Stock | TAPPI | Machine | 0.146 | 3.4 | 69.83799
3 | HelloFresh | Stock | TAPPI | Machine | 0.146 | 3.5 | 72.501694
3 | HelloFresh | Stock | TAPPI | Machine | 0.146 | 3.6 | 75.11496
3 | HelloFresh | Stock | TAPPI | Machine | 0.146 | 3.7 | 77.652298
3 | HelloFresh | Stock | TAPPI | Machine | 0.146 | 3.8 | 80.045677
3 | HelloFresh | Stock | TAPPI | Machine | 0.146 | 3.9 | 82.423218
3 | HelloFresh | Stock | TAPPI | Machine | 0.146 | 4 | 84.665596
3 | HelloFresh | Stock | TAPPI | Machine | 0.146 | 4.1 | 86.880997
3 | HelloFresh | Stock | TAPPI | Machine | 0.146 | 4.2 | 88.950974
3 | HelloFresh | Stock | TAPPI | Machine | 0.146 | 4.3 | 90.982536
3 | HelloFresh | Stock | TAPPI | Machine | 0.146 | 4.4 | 92.990074
3 | HelloFresh | Stock | TAPPI | Machine | 0.146 | 4.5 | 94.875626
3 | HelloFresh | Stock | TAPPI | Machine | 0.146 | 4.6 | 96.723366
3 | HelloFresh | Stock | TAPPI | Machine | 0.146 | 4.7 | 98.536781
3 | HelloFresh | Stock | TAPPI | Machine | 0.146 | 4.8 | 100.285416
3 | HelloFresh | Stock | TAPPI | Machine | 0.146 | 4.9 | 101.992424
3 | HelloFresh | Stock | TAPPI | Machine | 0.146 | 5 | 103.618492
3 | HelloFresh | Stock | TAPPI | Machine | 0.146 | 5.1 | 105.260986
3 | HelloFresh | Stock | TAPPI | Machine | 0.146 | 5.2 | 106.827835
3 | HelloFresh | Stock | TAPPI | Machine | 0.146 | 5.3 | 108.339569
3 | HelloFresh | Stock | TAPPI | Machine | 0.146 | 5.4 | 109.874458
3 | HelloFresh | Stock | TAPPI | Machine | 0.146 | 5.5 | 111.327255
3 | HelloFresh | Stock | TAPPI | Machine | 0.146 | 5.6 | 112.798225
3 | HelloFresh | Stock | TAPPI | Machine | 0.146 | 5.7 | 114.168343
3 | HelloFresh | Stock | TAPPI | Machine | 0.146 | 5.8 | 115.568947
3 | HelloFresh | Stock | TAPPI | Machine | 0.146 | 5.9 | 116.939354
3 | HelloFresh | Stock | TAPPI | Machine | 0.146 | 6 | 118.261383
3 | HelloFresh | Stock | TAPPI | Machine | 0.146 | 6.1 | 119.601303
3 | HelloFresh | Stock | TAPPI | Machine | 0.146 | 6.2 | 120.888733
3 | HelloFresh | Stock | TAPPI | Machine | 0.146 | 6.3 | 122.159752
3 | HelloFresh | Stock | TAPPI | Machine | 0.146 | 6.4 | 123.365372
3 | HelloFresh | Stock | TAPPI | Machine | 0.146 | 6.5 | 124.590942
3 | HelloFresh | Stock | TAPPI | Machine | 0.146 | 6.6 | 125.829407
3 | HelloFresh | Stock | TAPPI | Machine | 0.146 | 6.7 | 127.008362
3 | HelloFresh | Stock | TAPPI | Machine | 0.146 | 6.8 | 128.180557
3 | HelloFresh | Stock | TAPPI | Machine | 0.146 | 6.9 | 129.338989
3 | HelloFresh | Stock | TAPPI | Machine | 0.146 | 7 | 130.446701
3 | HelloFresh | Stock | TAPPI | Machine | 0.146 | 7.1 | 131.551163
3 | HelloFresh | Stock | TAPPI | Machine | 0.146 | 7.2 | 132.628677
3 | HelloFresh | Stock | TAPPI | Machine | 0.146 | 7.3 | 133.770966
3 | HelloFresh | Stock | TAPPI | Machine | 0.146 | 7.400001 | 134.812408
3 | HelloFresh | Stock | TAPPI | Machine | 0.146 | 7.5 | 135.876709
3 | HelloFresh | Stock | TAPPI | Machine | 0.146 | 7.6 | 136.904373
3 | HelloFresh | Stock | TAPPI | Machine | 0.146 | 7.7 | 137.911514
3 | HelloFresh | Stock | TAPPI | Machine | 0.146 | 7.8 | 138.908676
3 | HelloFresh | Stock | TAPPI | Machine | 0.146 | 7.900001 | 139.856583
3 | HelloFresh | Stock | TAPPI | Machine | 0.146 | 8 | 140.891861
3 | HelloFresh | Stock | TAPPI | Machine | 0.146 | 8.1 | 141.842697
3 | HelloFresh | Stock | TAPPI | Machine | 0.146 | 8.200001 | 142.838409
3 | HelloFresh | Stock | TAPPI | Machine | 0.146 | 8.3 | 143.769608
3 | HelloFresh | Stock | TAPPI | Machine | 0.146 | 8.400001 | 144.715759
3 | HelloFresh | Stock | TAPPI | Machine | 0.146 | 8.5 | 145.602676
3 | HelloFresh | Stock | TAPPI | Machine | 0.146 | 8.6 | 146.470535
3 | HelloFresh | Stock | TAPPI | Machine | 0.146 | 8.700001 | 147.368027
3 | HelloFresh | Stock | TAPPI | Machine | 0.146 | 8.8 | 148.221817
3 | HelloFresh | Stock | TAPPI | Machine | 0.146 | 8.900001 | 148.976517
3 | HelloFresh | Stock | TAPPI | Machine | 0.146 | 9 | 149.662003
3 | HelloFresh | Stock | TAPPI | Machine | 0.146 | 9.1 | 149.713028
3 | HelloFresh | Stock | TAPPI | Machine | 0.146 | 9.200001 | 149.235413
3 | HelloFresh | Stock | TAPPI | Machine | 0.146 | 9.3 | 0.2885
3 | HelloFresh | Stock | TAPPI | Machine | 0.146 | 9.400001 | 0.318705
3 | HelloFresh | Stock | TAPPI | Machine | 0.146 | 9.5 | 0.329259
3 | HelloFresh | Stock | TAPPI | Machine | 0.146 | 9.6 | 0.326612
3 | HelloFresh | Stock | TAPPI | Machine | 0.146 | 9.700001 | 0.331024
3 | HelloFresh | Stock | TAPPI | Machine | 0.146 | 9.8 | 0.336878
3 | HelloFresh | Stock | TAPPI | Machine | 0.146 | 9.900001 | 0.356816
3 | HelloFresh | Stock | TAPPI | Machine | 0.146 | 10 | 0.389362
3 | HelloFresh | Stock | TAPPI | Machine | 0.146 | 10.1 | 0.393757
3 | HelloFresh | Stock | TAPPI | Machine | 0.146 | 10.200001 | 0.394928
3 | HelloFresh | Stock | TAPPI | Machine | 0.146 | 10.3 | 0.393757
4 | HelloFresh | Stock | TAPPI | Machine | 0.146 | 0.2 | 0.00733
4 | HelloFresh | Stock | TAPPI | Machine | 0.146 | 0.3 | 0.004395
4 | HelloFresh | Stock | TAPPI | Machine | 0.146 | 0.4 | 0.002053
4 | HelloFresh | Stock | TAPPI | Machine | 0.146 | 0.5 | 0.234252
4 | HelloFresh | Stock | TAPPI | Machine | 0.146 | 0.6 | 1.001267
4 | HelloFresh | Stock | TAPPI | Machine | 0.146 | 0.7 | 0.98866
4 | HelloFresh | Stock | TAPPI | Machine | 0.146 | 0.8 | 0.994819
4 | HelloFresh | Stock | TAPPI | Machine | 0.146 | 0.9 | 1.008309
4 | HelloFresh | Stock | TAPPI | Machine | 0.146 | 1 | 1.361902
4 | HelloFresh | Stock | TAPPI | Machine | 0.146 | 1.1 | 1.357507
4 | HelloFresh | Stock | TAPPI | Machine | 0.146 | 1.2 | 1.373033
4 | HelloFresh | Stock | TAPPI | Machine | 0.146 | 1.3 | 2.510066
4 | HelloFresh | Stock | TAPPI | Machine | 0.146 | 1.4 | 4.959147
4 | HelloFresh | Stock | TAPPI | Machine | 0.146 | 1.5 | 8.167319
4 | HelloFresh | Stock | TAPPI | Machine | 0.146 | 1.6 | 11.857791
4 | HelloFresh | Stock | TAPPI | Machine | 0.146 | 1.7 | 15.932958
4 | HelloFresh | Stock | TAPPI | Machine | 0.146 | 1.8 | 20.132727
4 | HelloFresh | Stock | TAPPI | Machine | 0.146 | 1.9 | 24.297894
4 | HelloFresh | Stock | TAPPI | Machine | 0.146 | 2 | 28.389767
4 | HelloFresh | Stock | TAPPI | Machine | 0.146 | 2.1 | 32.466682
4 | HelloFresh | Stock | TAPPI | Machine | 0.146 | 2.2 | 36.498741
4 | HelloFresh | Stock | TAPPI | Machine | 0.146 | 2.3 | 40.446064
4 | HelloFresh | Stock | TAPPI | Machine | 0.146 | 2.4 | 44.296043
4 | HelloFresh | Stock | TAPPI | Machine | 0.146 | 2.5 | 48.078297
4 | HelloFresh | Stock | TAPPI | Machine | 0.146 | 2.6 | 51.783436
4 | HelloFresh | Stock | TAPPI | Machine | 0.146 | 2.7 | 55.349903
4 | HelloFresh | Stock | TAPPI | Machine | 0.146 | 2.8 | 58.858597
4 | HelloFresh | Stock | TAPPI | Machine | 0.146 | 2.9 | 62.306614
4 | HelloFresh | Stock | TAPPI | Machine | 0.146 | 3 | 65.609772
4 | HelloFresh | Stock | TAPPI | Machine | 0.146 | 3.1 | 68.835831
4 | HelloFresh | Stock | TAPPI | Machine | 0.146 | 3.2 | 71.940216
4 | HelloFresh | Stock | TAPPI | Machine | 0.146 | 3.3 | 74.9795
4 | HelloFresh | Stock | TAPPI | Machine | 0.146 | 3.4 | 77.89418
4 | HelloFresh | Stock | TAPPI | Machine | 0.146 | 3.5 | 80.699791
4 | HelloFresh | Stock | TAPPI | Machine | 0.146 | 3.6 | 83.505997
4 | HelloFresh | Stock | TAPPI | Machine | 0.146 | 3.7 | 86.135681
4 | HelloFresh | Stock | TAPPI | Machine | 0.146 | 3.8 | 88.708199
4 | HelloFresh | Stock | TAPPI | Machine | 0.146 | 3.9 | 91.193642
4 | HelloFresh | Stock | TAPPI | Machine | 0.146 | 4 | 93.607544
4 | HelloFresh | Stock | TAPPI | Machine | 0.146 | 4.1 | 95.932014
4 | HelloFresh | Stock | TAPPI | Machine | 0.146 | 4.2 | 98.172638
4 | HelloFresh | Stock | TAPPI | Machine | 0.146 | 4.3 | 100.381584
4 | HelloFresh | Stock | TAPPI | Machine | 0.146 | 4.4 | 102.533653
4 | HelloFresh | Stock | TAPPI | Machine | 0.146 | 4.5 | 104.574318
4 | HelloFresh | Stock | TAPPI | Machine | 0.146 | 4.6 | 106.580963
4 | HelloFresh | Stock | TAPPI | Machine | 0.146 | 4.7 | 108.472382
4 | HelloFresh | Stock | TAPPI | Machine | 0.146 | 4.8 | 110.36879
4 | HelloFresh | Stock | TAPPI | Machine | 0.146 | 4.9 | 112.159058
4 | HelloFresh | Stock | TAPPI | Machine | 0.146 | 5 | 113.936417
4 | HelloFresh | Stock | TAPPI | Machine | 0.146 | 5.1 | 115.734024
4 | HelloFresh | Stock | TAPPI | Machine | 0.146 | 5.2 | 117.35775
4 | HelloFresh | Stock | TAPPI | Machine | 0.146 | 5.3 | 119.053314
4 | HelloFresh | Stock | TAPPI | Machine | 0.146 | 5.4 | 120.632179
4 | HelloFresh | Stock | TAPPI | Machine | 0.146 | 5.5 | 122.218681
4 | HelloFresh | Stock | TAPPI | Machine | 0.146 | 5.6 | 123.740082
4 | HelloFresh | Stock | TAPPI | Machine | 0.146 | 5.7 | 125.212524
4 | HelloFresh | Stock | TAPPI | Machine | 0.146 | 5.8 | 126.73011
4 | HelloFresh | Stock | TAPPI | Machine | 0.146 | 5.9 | 128.132187
4 | HelloFresh | Stock | TAPPI | Machine | 0.146 | 6 | 129.570602
4 | HelloFresh | Stock | TAPPI | Machine | 0.146 | 6.1 | 130.962418
4 | HelloFresh | Stock | TAPPI | Machine | 0.146 | 6.2 | 132.323441
4 | HelloFresh | Stock | TAPPI | Machine | 0.146 | 6.3 | 133.645187
4 | HelloFresh | Stock | TAPPI | Machine | 0.146 | 6.4 | 134.947861
4 | HelloFresh | Stock | TAPPI | Machine | 0.146 | 6.5 | 136.257294
4 | HelloFresh | Stock | TAPPI | Machine | 0.146 | 6.6 | 137.546478
4 | HelloFresh | Stock | TAPPI | Machine | 0.146 | 6.7 | 138.75972
4 | HelloFresh | Stock | TAPPI | Machine | 0.146 | 6.8 | 140.030746
4 | HelloFresh | Stock | TAPPI | Machine | 0.146 | 6.9 | 141.191803
4 | HelloFresh | Stock | TAPPI | Machine | 0.146 | 7 | 142.375732
4 | HelloFresh | Stock | TAPPI | Machine | 0.146 | 7.1 | 143.53006
4 | HelloFresh | Stock | TAPPI | Machine | 0.146 | 7.2 | 144.696396
4 | HelloFresh | Stock | TAPPI | Machine | 0.146 | 7.3 | 145.851898
4 | HelloFresh | Stock | TAPPI | Machine | 0.146 | 7.400001 | 146.946411
4 | HelloFresh | Stock | TAPPI | Machine | 0.146 | 7.5 | 148.069641
4 | HelloFresh | Stock | TAPPI | Machine | 0.146 | 7.6 | 149.112549
4 | HelloFresh | Stock | TAPPI | Machine | 0.146 | 7.7 | 150.164536
4 | HelloFresh | Stock | TAPPI | Machine | 0.146 | 7.8 | 151.179016
4 | HelloFresh | Stock | TAPPI | Machine | 0.146 | 7.900001 | 152.219559
4 | HelloFresh | Stock | TAPPI | Machine | 0.146 | 8 | 153.253082
4 | HelloFresh | Stock | TAPPI | Machine | 0.146 | 8.1 | 154.246445
4 | HelloFresh | Stock | TAPPI | Machine | 0.146 | 8.200001 | 155.198761
4 | HelloFresh | Stock | TAPPI | Machine | 0.146 | 8.3 | 156.164825
4 | HelloFresh | Stock | TAPPI | Machine | 0.146 | 8.400001 | 157.094269
4 | HelloFresh | Stock | TAPPI | Machine | 0.146 | 8.5 | 157.98999
4 | HelloFresh | Stock | TAPPI | Machine | 0.146 | 8.6 | 158.90126
4 | HelloFresh | Stock | TAPPI | Machine | 0.146 | 8.700001 | 159.830109
4 | HelloFresh | Stock | TAPPI | Machine | 0.146 | 8.8 | 160.605911
4 | HelloFresh | Stock | TAPPI | Machine | 0.146 | 8.900001 | 161.229538
4 | HelloFresh | Stock | TAPPI | Machine | 0.146 | 9 | 0.337166
4 | HelloFresh | Stock | TAPPI | Machine | 0.146 | 9.1 | 0.04573
4 | HelloFresh | Stock | TAPPI | Machine | 0.146 | 9.200001 | 0.033123
4 | HelloFresh | Stock | TAPPI | Machine | 0.146 | 9.3 | 0.03107
4 | HelloFresh | Stock | TAPPI | Machine | 0.146 | 9.400001 | 0.027557
4 | HelloFresh | Stock | TAPPI | Machine | 0.146 | 9.5 | 0.038994
4 | HelloFresh | Stock | TAPPI | Machine | 0.146 | 9.6 | 0.020227
4 | HelloFresh | Stock | TAPPI | Machine | 0.146 | 9.700001 | 0.021109
4 | HelloFresh | Stock | TAPPI | Machine | 0.146 | 9.8 | 0.026081
4 | HelloFresh | Stock | TAPPI | Machine | 0.146 | 9.900001 | 0.023162
5 | HelloFresh | Stock | TAPPI | Machine | 0.146 | 0.2 | 0.012319
5 | HelloFresh | Stock | TAPPI | Machine | 0.146 | 0.3 | 0.009095
5 | HelloFresh | Stock | TAPPI | Machine | 0.146 | 0.4 | 0.017308
5 | HelloFresh | Stock | TAPPI | Machine | 0.146 | 0.5 | 0.468826
5 | HelloFresh | Stock | TAPPI | Machine | 0.146 | 0.6 | 0.782542
5 | HelloFresh | Stock | TAPPI | Machine | 0.146 | 0.7 | 0.774635
5 | HelloFresh | Stock | TAPPI | Machine | 0.146 | 0.8 | 0.781965
5 | HelloFresh | Stock | TAPPI | Machine | 0.146 | 0.9 | 0.889275
5 | HelloFresh | Stock | TAPPI | Machine | 0.146 | 1 | 1.152271
5 | HelloFresh | Stock | TAPPI | Machine | 0.146 | 1.1 | 1.154036
5 | HelloFresh | Stock | TAPPI | Machine | 0.146 | 1.2 | 1.465987
5 | HelloFresh | Stock | TAPPI | Machine | 0.146 | 1.3 | 2.83113
5 | HelloFresh | Stock | TAPPI | Machine | 0.146 | 1.4 | 4.810214
5 | HelloFresh | Stock | TAPPI | Machine | 0.146 | 1.5 | 7.071944
5 | HelloFresh | Stock | TAPPI | Machine | 0.146 | 1.6 | 9.664681
5 | HelloFresh | Stock | TAPPI | Machine | 0.146 | 1.7 | 13.002748
5 | HelloFresh | Stock | TAPPI | Machine | 0.146 | 1.8 | 16.82135
5 | HelloFresh | Stock | TAPPI | Machine | 0.146 | 1.9 | 20.842268
5 | HelloFresh | Stock | TAPPI | Machine | 0.146 | 2 | 24.907169
5 | HelloFresh | Stock | TAPPI | Machine | 0.146 | 2.1 | 29.062073
5 | HelloFresh | Stock | TAPPI | Machine | 0.146 | 2.2 | 33.208771
5 | HelloFresh | Stock | TAPPI | Machine | 0.146 | 2.3 | 37.282757
5 | HelloFresh | Stock | TAPPI | Machine | 0.146 | 2.4 | 41.257053
5 | HelloFresh | Stock | TAPPI | Machine | 0.146 | 2.5 | 45.178581
5 | HelloFresh | Stock | TAPPI | Machine | 0.146 | 2.6 | 48.996017
5 | HelloFresh | Stock | TAPPI | Machine | 0.146 | 2.7 | 52.716694
5 | HelloFresh | Stock | TAPPI | Machine | 0.146 | 2.8 | 56.393108
5 | HelloFresh | Stock | TAPPI | Machine | 0.146 | 2.9 | 60.004429
5 | HelloFresh | Stock | TAPPI | Machine | 0.146 | 3 | 63.471493
5 | HelloFresh | Stock | TAPPI | Machine | 0.146 | 3.1 | 66.86145
5 | HelloFresh | Stock | TAPPI | Machine | 0.146 | 3.2 | 70.129425
5 | HelloFresh | Stock | TAPPI | Machine | 0.146 | 3.3 | 73.317657
5 | HelloFresh | Stock | TAPPI | Machine | 0.146 | 3.4 | 76.353729
5 | HelloFresh | Stock | TAPPI | Machine | 0.146 | 3.5 | 79.310631
5 | HelloFresh | Stock | TAPPI | Machine | 0.146 | 3.6 | 82.243195
5 | HelloFresh | Stock | TAPPI | Machine | 0.146 | 3.7 | 84.967598
5 | HelloFresh | Stock | TAPPI | Machine | 0.146 | 3.8 | 87.657684
5 | HelloFresh | Stock | TAPPI | Machine | 0.146 | 3.9 | 90.241638
5 | HelloFresh | Stock | TAPPI | Machine | 0.146 | 4 | 92.748482
5 | HelloFresh | Stock | TAPPI | Machine | 0.146 | 4.1 | 95.14801
5 | HelloFresh | Stock | TAPPI | Machine | 0.146 | 4.2 | 97.446976
5 | HelloFresh | Stock | TAPPI | Machine | 0.146 | 4.3 | 99.717796
5 | HelloFresh | Stock | TAPPI | Machine | 0.146 | 4.4 | 101.89772
5 | HelloFresh | Stock | TAPPI | Machine | 0.146 | 4.5 | 103.972092
5 | HelloFresh | Stock | TAPPI | Machine | 0.146 | 4.6 | 106.014511
5 | HelloFresh | Stock | TAPPI | Machine | 0.146 | 4.7 | 107.938179
5 | HelloFresh | Stock | TAPPI | Machine | 0.146 | 4.8 | 109.855698
5 | HelloFresh | Stock | TAPPI | Machine | 0.146 | 4.9 | 111.667374
5 | HelloFresh | Stock | TAPPI | Machine | 0.146 | 5 | 113.483437
5 | HelloFresh | Stock | TAPPI | Machine | 0.146 | 5.1 | 115.275169
5 | HelloFresh | Stock | TAPPI | Machine | 0.146 | 5.2 | 116.914146
5 | HelloFresh | Stock | TAPPI | Machine | 0.146 | 5.3 | 118.620552
5 | HelloFresh | Stock | TAPPI | Machine | 0.146 | 5.4 | 120.187706
5 | HelloFresh | Stock | TAPPI | Machine | 0.146 | 5.5 | 121.77977
5 | HelloFresh | Stock | TAPPI | Machine | 0.146 | 5.6 | 123.296188
5 | HelloFresh | Stock | TAPPI | Machine | 0.146 | 5.7 | 124.784164
5 | HelloFresh | Stock | TAPPI | Machine | 0.146 | 5.8 | 126.291199
5 | HelloFresh | Stock | TAPPI | Machine | 0.146 | 5.9 | 127.698555
5 | HelloFresh | Stock | TAPPI | Machine | 0.146 | 6 | 129.11969
5 | HelloFresh | Stock | TAPPI | Machine | 0.146 | 6.1 | 130.493607
5 | HelloFresh | Stock | TAPPI | Machine | 0.146 | 6.2 | 131.84877
5 | HelloFresh | Stock | TAPPI | Machine | 0.146 | 6.3 | 133.147629
5 | HelloFresh | Stock | TAPPI | Machine | 0.146 | 6.4 | 134.445618
5 | HelloFresh | Stock | TAPPI | Machine | 0.146 | 6.5 | 135.753876
5 | HelloFresh | Stock | TAPPI | Machine | 0.146 | 6.6 | 137.026642
5 | HelloFresh | Stock | TAPPI | Machine | 0.146 | 6.7 | 138.252502
5 | HelloFresh | Stock | TAPPI | Machine | 0.146 | 6.8 | 139.51796
5 | HelloFresh | Stock | TAPPI | Machine | 0.146 | 6.9 | 140.677551
5 | HelloFresh | Stock | TAPPI | Machine | 0.146 | 7 | 141.854736
5 | HelloFresh | Stock | TAPPI | Machine | 0.146 | 7.1 | 143.009064
5 | HelloFresh | Stock | TAPPI | Machine | 0.146 | 7.2 | 144.16806
5 | HelloFresh | Stock | TAPPI | Machine | 0.146 | 7.3 | 145.321228
5 | HelloFresh | Stock | TAPPI | Machine | 0.146 | 7.400001 | 146.42305
5 | HelloFresh | Stock | TAPPI | Machine | 0.146 | 7.5 | 147.524597
5 | HelloFresh | Stock | TAPPI | Machine | 0.146 | 7.6 | 148.572189
5 | HelloFresh | Stock | TAPPI | Machine | 0.146 | 7.7 | 149.646469
5 | HelloFresh | Stock | TAPPI | Machine | 0.146 | 7.8 | 150.663879
5 | HelloFresh | Stock | TAPPI | Machine | 0.146 | 7.900001 | 151.735794
5 | HelloFresh | Stock | TAPPI | Machine | 0.146 | 8 | 152.748795
5 | HelloFresh | Stock | TAPPI | Machine | 0.146 | 8.1 | 153.768539
5 | HelloFresh | Stock | TAPPI | Machine | 0.146 | 8.200001 | 154.762192
5 | HelloFresh | Stock | TAPPI | Machine | 0.146 | 8.3 | 155.743225
5 | HelloFresh | Stock | TAPPI | Machine | 0.146 | 8.400001 | 156.690552
5 | HelloFresh | Stock | TAPPI | Machine | 0.146 | 8.5 | 157.600052
5 | HelloFresh | Stock | TAPPI | Machine | 0.146 | 8.6 | 158.510727
5 | HelloFresh | Stock | TAPPI | Machine | 0.146 | 8.700001 | 159.441055
5 | HelloFresh | Stock | TAPPI | Machine | 0.146 | 8.8 | 160.289566
5 | HelloFresh | Stock | TAPPI | Machine | 0.146 | 8.900001 | 161.015808
5 | HelloFresh | Stock | TAPPI | Machine | 0.146 | 9 | 65.479012
5 | HelloFresh | Stock | TAPPI | Machine | 0.146 | 9.1 | -0.18472
5 | HelloFresh | Stock | TAPPI | Machine | 0.146 | 9.200001 | -0.194087
5 | HelloFresh | Stock | TAPPI | Machine | 0.146 | 9.3 | -0.192051
5 | HelloFresh | Stock | TAPPI | Machine | 0.146 | 9.400001 | -0.208748
5 | HelloFresh | Stock | TAPPI | Machine | 0.146 | 9.5 | -0.202605
5 | HelloFresh | Stock | TAPPI | Machine | 0.146 | 9.6 | -0.205829
5 | HelloFresh | Stock | TAPPI | Machine | 0.146 | 9.700001 | -0.208171
5 | HelloFresh | Stock | TAPPI | Machine | 0.146 | 9.8 | -0.209936
6 | HelloFresh | Stock | TAPPI | Machine | 0.146 | 0.2 | 0.011437
6 | HelloFresh | Stock | TAPPI | Machine | 0.146 | 0.3 | 0.012896
6 | HelloFresh | Stock | TAPPI | Machine | 0.146 | 0.4 | 0.059814
6 | HelloFresh | Stock | TAPPI | Machine | 0.146 | 0.5 | 0.096178
6 | HelloFresh | Stock | TAPPI | Machine | 0.146 | 0.6 | 0.132813
6 | HelloFresh | Stock | TAPPI | Machine | 0.146 | 0.7 | 0.122564
6 | HelloFresh | Stock | TAPPI | Machine | 0.146 | 0.8 | 0.45593
6 | HelloFresh | Stock | TAPPI | Machine | 0.146 | 0.9 | 0.533324
6 | HelloFresh | Stock | TAPPI | Machine | 0.146 | 1 | 1.125003
6 | HelloFresh | Stock | TAPPI | Machine | 0.146 | 1.1 | 2.835524
6 | HelloFresh | Stock | TAPPI | Machine | 0.146 | 1.2 | 4.918694
6 | HelloFresh | Stock | TAPPI | Machine | 0.146 | 1.3 | 7.207982
6 | HelloFresh | Stock | TAPPI | Machine | 0.146 | 1.4 | 10.368947
6 | HelloFresh | Stock | TAPPI | Machine | 0.146 | 1.5 | 13.833957
6 | HelloFresh | Stock | TAPPI | Machine | 0.146 | 1.6 | 17.584837
6 | HelloFresh | Stock | TAPPI | Machine | 0.146 | 1.7 | 21.522778
6 | HelloFresh | Stock | TAPPI | Machine | 0.146 | 1.8 | 25.571848
6 | HelloFresh | Stock | TAPPI | Machine | 0.146 | 1.9 | 29.588947
6 | HelloFresh | Stock | TAPPI | Machine | 0.146 | 2 | 33.644466
6 | HelloFresh | Stock | TAPPI | Machine | 0.146 | 2.1 | 37.651604
6 | HelloFresh | Stock | TAPPI | Machine | 0.146 | 2.2 | 41.683662
6 | HelloFresh | Stock | TAPPI | Machine | 0.146 | 2.3 | 45.584072
6 | HelloFresh | Stock | TAPPI | Machine | 0.146 | 2.4 | 49.432884
6 | HelloFresh | Stock | TAPPI | Machine | 0.146 | 2.5 | 53.215725
6 | HelloFresh | Stock | TAPPI | Machine | 0.146 | 2.6 | 56.885098
6 | HelloFresh | Stock | TAPPI | Machine | 0.146 | 2.7 | 60.470608
6 | HelloFresh | Stock | TAPPI | Machine | 0.146 | 2.8 | 63.98576
6 | HelloFresh | Stock | TAPPI | Machine | 0.146 | 2.9 | 67.359589
6 | HelloFresh | Stock | TAPPI | Machine | 0.146 | 3 | 70.621712
6 | HelloFresh | Stock | TAPPI | Machine | 0.146 | 3.1 | 73.790596
6 | HelloFresh | Stock | TAPPI | Machine | 0.146 | 3.2 | 76.843666
6 | HelloFresh | Stock | TAPPI | Machine | 0.146 | 3.3 | 79.794701
6 | HelloFresh | Stock | TAPPI | Machine | 0.146 | 3.4 | 82.600899
6 | HelloFresh | Stock | TAPPI | Machine | 0.146 | 3.5 | 85.390388
6 | HelloFresh | Stock | TAPPI | Machine | 0.146 | 3.6 | 88.034149
6 | HelloFresh | Stock | TAPPI | Machine | 0.146 | 3.7 | 90.591133
6 | HelloFresh | Stock | TAPPI | Machine | 0.146 | 3.8 | 93.077156
6 | HelloFresh | Stock | TAPPI | Machine | 0.146 | 3.9 | 95.460266
6 | HelloFresh | Stock | TAPPI | Machine | 0.146 | 4 | 97.804382
6 | HelloFresh | Stock | TAPPI | Machine | 0.146 | 4.1 | 100.002487
6 | HelloFresh | Stock | TAPPI | Machine | 0.146 | 4.2 | 102.196487
6 | HelloFresh | Stock | TAPPI | Machine | 0.146 | 4.3 | 104.33947
6 | HelloFresh | Stock | TAPPI | Machine | 0.146 | 4.4 | 106.312698
6 | HelloFresh | Stock | TAPPI | Machine | 0.146 | 4.5 | 108.312302
6 | HelloFresh | Stock | TAPPI | Machine | 0.146 | 4.6 | 110.202255
6 | HelloFresh | Stock | TAPPI | Machine | 0.146 | 4.7 | 112.062309
6 | HelloFresh | Stock | TAPPI | Machine | 0.146 | 4.8 | 113.844955
6 | HelloFresh | Stock | TAPPI | Machine | 0.146 | 4.9 | 115.583031
6 | HelloFresh | Stock | TAPPI | Machine | 0.146 | 5 | 117.365082
6 | HelloFresh | Stock | TAPPI | Machine | 0.146 | 5.1 | 118.972107
6 | HelloFresh | Stock | TAPPI | Machine | 0.146 | 5.2 | 120.621048
6 | HelloFresh | Stock | TAPPI | Machine | 0.146 | 5.3 | 122.201393
6 | HelloFresh | Stock | TAPPI | Machine | 0.146 | 5.4 | 123.738319
6 | HelloFresh | Stock | TAPPI | Machine | 0.146 | 5.5 | 125.242142
6 | HelloFresh | Stock | TAPPI | Machine | 0.146 | 5.6 | 126.677338
6 | HelloFresh | Stock | TAPPI | Machine | 0.146 | 5.7 | 128.172073
6 | HelloFresh | Stock | TAPPI | Machine | 0.146 | 5.8 | 129.570038
6 | HelloFresh | Stock | TAPPI | Machine | 0.146 | 5.9 | 130.968002
6 | HelloFresh | Stock | TAPPI | Machine | 0.146 | 6 | 132.331085
6 | HelloFresh | Stock | TAPPI | Machine | 0.146 | 6.1 | 133.669525
6 | HelloFresh | Stock | TAPPI | Machine | 0.146 | 6.2 | 134.981293
6 | HelloFresh | Stock | TAPPI | Machine | 0.146 | 6.3 | 136.24234
6 | HelloFresh | Stock | TAPPI | Machine | 0.146 | 6.4 | 137.531525
6 | HelloFresh | Stock | TAPPI | Machine | 0.146 | 6.5 | 138.798737
6 | HelloFresh | Stock | TAPPI | Machine | 0.146 | 6.6 | 139.983841
6 | HelloFresh | Stock | TAPPI | Machine | 0.146 | 6.7 | 141.2314
6 | HelloFresh | Stock | TAPPI | Machine | 0.146 | 6.8 | 142.40332
6 | HelloFresh | Stock | TAPPI | Machine | 0.146 | 6.9 | 143.549118
6 | HelloFresh | Stock | TAPPI | Machine | 0.146 | 7 | 144.674423
6 | HelloFresh | Stock | TAPPI | Machine | 0.146 | 7.1 | 145.802948
6 | HelloFresh | Stock | TAPPI | Machine | 0.146 | 7.2 | 146.985107
6 | HelloFresh | Stock | TAPPI | Machine | 0.146 | 7.3 | 148.052643
6 | HelloFresh | Stock | TAPPI | Machine | 0.146 | 7.400001 | 149.165329
6 | HelloFresh | Stock | TAPPI | Machine | 0.146 | 7.5 | 150.181854
6 | HelloFresh | Stock | TAPPI | Machine | 0.146 | 7.6 | 151.232971
6 | HelloFresh | Stock | TAPPI | Machine | 0.146 | 7.7 | 152.241562
6 | HelloFresh | Stock | TAPPI | Machine | 0.146 | 7.8 | 153.243423
6 | HelloFresh | Stock | TAPPI | Machine | 0.146 | 7.900001 | 154.314774
6 | HelloFresh | Stock | TAPPI | Machine | 0.146 | 8 | 155.25946
6 | HelloFresh | Stock | TAPPI | Machine | 0.146 | 8.1 | 156.247238
6 | HelloFresh | Stock | TAPPI | Machine | 0.146 | 8.200001 | 157.203064
6 | HelloFresh | Stock | TAPPI | Machine | 0.146 | 8.3 | 158.141296
6 | HelloFresh | Stock | TAPPI | Machine | 0.146 | 8.400001 | 159.031158
6 | HelloFresh | Stock | TAPPI | Machine | 0.146 | 8.5 | 159.916321
6 | HelloFresh | Stock | TAPPI | Machine | 0.146 | 8.6 | 160.824341
6 | HelloFresh | Stock | TAPPI | Machine | 0.146 | 8.700001 | 161.708344
6 | HelloFresh | Stock | TAPPI | Machine | 0.146 | 8.8 | 162.516388
6 | HelloFresh | Stock | TAPPI | Machine | 0.146 | 8.900001 | 163.331482
6 | HelloFresh | Stock | TAPPI | Machine | 0.146 | 9 | 164.113449
6 | HelloFresh | Stock | TAPPI | Machine | 0.146 | 9.1 | 164.804214
6 | HelloFresh | Stock | TAPPI | Machine | 0.146 | 9.200001 | -0.870202
6 | HelloFresh | Stock | TAPPI | Machine | 0.146 | 9.3 | -0.901577
6 | HelloFresh | Stock | TAPPI | Machine | 0.146 | 9.400001 | -0.893669
6 | HelloFresh | Stock | TAPPI | Machine | 0.146 | 9.5 | -0.884863
6 | HelloFresh | Stock | TAPPI | Machine | 0.146 | 9.6 | -0.881062
6 | HelloFresh | Stock | TAPPI | Machine | 0.146 | 9.700001 | -0.901577
6 | HelloFresh | Stock | TAPPI | Machine | 0.146 | 9.8 | -0.90363
6 | HelloFresh | Stock | TAPPI | Machine | 0.146 | 9.900001 | -0.900117
6 | HelloFresh | Stock | TAPPI | Machine | 0.146 | 10 | -0.898353
7 | HelloFresh | Stock | TAPPI | Machine | 0.146 | 0.2 | 0.003224
7 | HelloFresh | Stock | TAPPI | Machine | 0.146 | 0.3 | 0.016714
7 | HelloFresh | Stock | TAPPI | Machine | 0.146 | 0.4 | 0.005277
7 | HelloFresh | Stock | TAPPI | Machine | 0.146 | 0.5 | 0.343632
7 | HelloFresh | Stock | TAPPI | Machine | 0.146 | 0.6 | 0.817735
7 | HelloFresh | Stock | TAPPI | Machine | 0.146 | 0.7 | 0.810693
7 | HelloFresh | Stock | TAPPI | Machine | 0.146 | 0.8 | 0.82213
7 | HelloFresh | Stock | TAPPI | Machine | 0.146 | 0.9 | 0.838844
7 | HelloFresh | Stock | TAPPI | Machine | 0.146 | 1 | 1.196831
7 | HelloFresh | Stock | TAPPI | Machine | 0.146 | 1.1 | 1.185699
7 | HelloFresh | Stock | TAPPI | Machine | 0.146 | 1.2 | 1.390052
7 | HelloFresh | Stock | TAPPI | Machine | 0.146 | 1.3 | 2.799161
7 | HelloFresh | Stock | TAPPI | Machine | 0.146 | 1.4 | 5.253519
7 | HelloFresh | Stock | TAPPI | Machine | 0.146 | 1.5 | 8.218345
7 | HelloFresh | Stock | TAPPI | Machine | 0.146 | 1.6 | 12.009389
7 | HelloFresh | Stock | TAPPI | Machine | 0.146 | 1.7 | 16.204456
7 | HelloFresh | Stock | TAPPI | Machine | 0.146 | 1.8 | 20.514774
7 | HelloFresh | Stock | TAPPI | Machine | 0.146 | 1.9 | 24.840025
7 | HelloFresh | Stock | TAPPI | Machine | 0.146 | 2 | 29.122768
7 | HelloFresh | Stock | TAPPI | Machine | 0.146 | 2.1 | 33.405216
7 | HelloFresh | Stock | TAPPI | Machine | 0.146 | 2.2 | 37.640167
7 | HelloFresh | Stock | TAPPI | Machine | 0.146 | 2.3 | 41.840809
7 | HelloFresh | Stock | TAPPI | Machine | 0.146 | 2.4 | 45.940895
7 | HelloFresh | Stock | TAPPI | Machine | 0.146 | 2.5 | 49.96357
7 | HelloFresh | Stock | TAPPI | Machine | 0.146 | 2.6 | 53.897694
7 | HelloFresh | Stock | TAPPI | Machine | 0.146 | 2.7 | 57.678776
7 | HelloFresh | Stock | TAPPI | Machine | 0.146 | 2.8 | 61.400047
7 | HelloFresh | Stock | TAPPI | Machine | 0.146 | 2.9 | 65.028374
7 | HelloFresh | Stock | TAPPI | Machine | 0.146 | 3 | 68.481369
7 | HelloFresh | Stock | TAPPI | Machine | 0.146 | 3.1 | 71.863983
7 | HelloFresh | Stock | TAPPI | Machine | 0.146 | 3.2 | 75.097374
7 | HelloFresh | Stock | TAPPI | Machine | 0.146 | 3.3 | 78.2472
7 | HelloFresh | Stock | TAPPI | Machine | 0.146 | 3.4 | 81.237228
7 | HelloFresh | Stock | TAPPI | Machine | 0.146 | 3.5 | 84.151619
7 | HelloFresh | Stock | TAPPI | Machine | 0.146 | 3.6 | 87.022614
7 | HelloFresh | Stock | TAPPI | Machine | 0.146 | 3.7 | 89.696579
7 | HelloFresh | Stock | TAPPI | Machine | 0.146 | 3.8 | 92.359108
7 | HelloFresh | Stock | TAPPI | Machine | 0.146 | 3.9 | 94.872398
7 | HelloFresh | Stock | TAPPI | Machine | 0.146 | 4 | 97.367218
7 | HelloFresh | Stock | TAPPI | Machine | 0.146 | 4.1 | 99.737724
7 | HelloFresh | Stock | TAPPI | Machine | 0.146 | 4.2 | 102.00914
7 | HelloFresh | Stock | TAPPI | Machine | 0.146 | 4.3 | 104.25972
7 | HelloFresh | Stock | TAPPI | Machine | 0.146 | 4.4 | 106.407982
7 | HelloFresh | Stock | TAPPI | Machine | 0.146 | 4.5 | 108.484703
7 | HelloFresh | Stock | TAPPI | Machine | 0.146 | 4.6 | 110.528297
7 | HelloFresh | Stock | TAPPI | Machine | 0.146 | 4.7 | 112.467514
7 | HelloFresh | Stock | TAPPI | Machine | 0.146 | 4.8 | 114.377686
7 | HelloFresh | Stock | TAPPI | Machine | 0.146 | 4.9 | 116.192291
7 | HelloFresh | Stock | TAPPI | Machine | 0.146 | 5 | 117.997215
7 | HelloFresh | Stock | TAPPI | Machine | 0.146 | 5.1 | 119.803902
7 | HelloFresh | Stock | TAPPI | Machine | 0.146 | 5.2 | 121.465164
7 | HelloFresh | Stock | TAPPI | Machine | 0.146 | 5.3 | 123.165123
7 | HelloFresh | Stock | TAPPI | Machine | 0.146 | 5.4 | 124.761879
7 | HelloFresh | Stock | TAPPI | Machine | 0.146 | 5.5 | 126.374176
7 | HelloFresh | Stock | TAPPI | Machine | 0.146 | 5.6 | 127.900566
7 | HelloFresh | Stock | TAPPI | Machine | 0.146 | 5.7 | 129.407608
7 | HelloFresh | Stock | TAPPI | Machine | 0.146 | 5.8 | 130.941025
7 | HelloFresh | Stock | TAPPI | Machine | 0.146 | 5.9 | 132.346619
7 | HelloFresh | Stock | TAPPI | Machine | 0.146 | 6 | 133.802063
7 | HelloFresh | Stock | TAPPI | Machine | 0.146 | 6.1 | 135.201477
7 | HelloFresh | Stock | TAPPI | Machine | 0.146 | 6.2 | 136.553131
7 | HelloFresh | Stock | TAPPI | Machine | 0.146 | 6.3 | 137.869583
7 | HelloFresh | Stock | TAPPI | Machine | 0.146 | 6.4 | 139.179306
7 | HelloFresh | Stock | TAPPI | Machine | 0.146 | 6.5 | 140.523911
7 | HelloFresh | Stock | TAPPI | Machine | 0.146 | 6.6 | 141.807526
7 | HelloFresh | Stock | TAPPI | Machine | 0.146 | 6.7 | 143.052155
7 | HelloFresh | Stock | TAPPI | Machine | 0.146 | 6.8 | 144.317886
7 | HelloFresh | Stock | TAPPI | Machine | 0.146 | 6.9 | 145.508865
7 | HelloFresh | Stock | TAPPI | Machine | 0.146 | 7 | 146.679016
7 | HelloFresh | Stock | TAPPI | Machine | 0.146 | 7.1 | 147.829239
7 | HelloFresh | Stock | TAPPI | Machine | 0.146 | 7.2 | 149.017258
7 | HelloFresh | Stock | TAPPI | Machine | 0.146 | 7.3 | 150.179504
7 | HelloFresh | Stock | TAPPI | Machine | 0.146 | 7.400001 | 151.282806
7 | HelloFresh | Stock | TAPPI | Machine | 0.146 | 7.5 | 152.397537
7 | HelloFresh | Stock | TAPPI | Machine | 0.146 | 7.6 | 153.43869
7 | HelloFresh | Stock | TAPPI | Machine | 0.146 | 7.7 | 154.485413
7 | HelloFresh | Stock | TAPPI | Machine | 0.146 | 7.8 | 155.488739
7 | HelloFresh | Stock | TAPPI | Machine | 0.146 | 7.900001 | 156.523712
7 | HelloFresh | Stock | TAPPI | Machine | 0.146 | 8 | 157.496857
7 | HelloFresh | Stock | TAPPI | Machine | 0.146 | 8.1 | 158.395493
7 | HelloFresh | Stock | TAPPI | Machine | 0.146 | 8.200001 | -0.194681
7 | HelloFresh | Stock | TAPPI | Machine | 0.146 | 8.3 | -0.153057
7 | HelloFresh | Stock | TAPPI | Machine | 0.146 | 8.400001 | -0.140738
7 | HelloFresh | Stock | TAPPI | Machine | 0.146 | 8.5 | -0.154228
7 | HelloFresh | Stock | TAPPI | Machine | 0.146 | 8.6 | -0.166242
7 | HelloFresh | Stock | TAPPI | Machine | 0.146 | 8.700001 | -0.167124
7 | HelloFresh | Stock | TAPPI | Machine | 0.146 | 8.8 | -0.164782
7 | HelloFresh | Stock | TAPPI | Machine | 0.146 | 8.900001 | -0.170348
7 | HelloFresh | Stock | TAPPI | Machine | 0.146 | 9 | -0.177967
7 | HelloFresh | Stock | TAPPI | Machine | 0.146 | 9.1 | -0.178272
7 | HelloFresh | Stock | TAPPI | Machine | 0.146 | 9.200001 | -0.17739
7 | HelloFresh | Stock | TAPPI | Machine | 0.146 | 9.3 | -0.17123
7 | HelloFresh | Stock | TAPPI | Machine | 0.146 | 9.400001 | -0.181191
8 | HelloFresh | Stock | TAPPI | Machine | 0.146 | 0.2 | 0.009961
8 | HelloFresh | Stock | TAPPI | Machine | 0.146 | 0.3 | 0.001765
8 | HelloFresh | Stock | TAPPI | Machine | 0.146 | 0.4 | -0.000288
8 | HelloFresh | Stock | TAPPI | Machine | 0.146 | 0.5 | 0.266815
8 | HelloFresh | Stock | TAPPI | Machine | 0.146 | 0.6 | 0.935005
8 | HelloFresh | Stock | TAPPI | Machine | 0.146 | 0.7 | 0.946153
8 | HelloFresh | Stock | TAPPI | Machine | 0.146 | 0.8 | 0.938229
8 | HelloFresh | Stock | TAPPI | Machine | 0.146 | 0.9 | 0.954061
8 | HelloFresh | Stock | TAPPI | Machine | 0.146 | 1 | 1.311471
8 | HelloFresh | Stock | TAPPI | Machine | 0.146 | 1.1 | 1.306194
8 | HelloFresh | Stock | TAPPI | Machine | 0.146 | 1.2 | 1.492967
8 | HelloFresh | Stock | TAPPI | Machine | 0.146 | 1.3 | 3.019057
8 | HelloFresh | Stock | TAPPI | Machine | 0.146 | 1.4 | 5.516516
8 | HelloFresh | Stock | TAPPI | Machine | 0.146 | 1.5 | 8.585426
8 | HelloFresh | Stock | TAPPI | Machine | 0.146 | 1.6 | 12.178566
8 | HelloFresh | Stock | TAPPI | Machine | 0.146 | 1.7 | 16.05727
8 | HelloFresh | Stock | TAPPI | Machine | 0.146 | 1.8 | 20.092562
8 | HelloFresh | Stock | TAPPI | Machine | 0.146 | 1.9 | 24.176517
8 | HelloFresh | Stock | TAPPI | Machine | 0.146 | 2 | 28.288616
8 | HelloFresh | Stock | TAPPI | Machine | 0.146 | 2.1 | 32.48164
8 | HelloFresh | Stock | TAPPI | Machine | 0.146 | 2.2 | 36.607227
8 | HelloFresh | Stock | TAPPI | Machine | 0.146 | 2.3 | 40.677399
8 | HelloFresh | Stock | TAPPI | Machine | 0.146 | 2.4 | 44.650524
8 | HelloFresh | Stock | TAPPI | Machine | 0.146 | 2.5 | 48.550354
8 | HelloFresh | Stock | TAPPI | Machine | 0.146 | 2.6 | 52.358112
8 | HelloFresh | Stock | TAPPI | Machine | 0.146 | 2.7 | 56.022793
8 | HelloFresh | Stock | TAPPI | Machine | 0.146 | 2.8 | 59.609196
8 | HelloFresh | Stock | TAPPI | Machine | 0.146 | 2.9 | 63.113495
8 | HelloFresh | Stock | TAPPI | Machine | 0.146 | 3 | 66.450089
8 | HelloFresh | Stock | TAPPI | Machine | 0.146 | 3.1 | 69.727448
8 | HelloFresh | Stock | TAPPI | Machine | 0.146 | 3.2 | 72.862625
8 | HelloFresh | Stock | TAPPI | Machine | 0.146 | 3.3 | 75.945595
8 | HelloFresh | Stock | TAPPI | Machine | 0.146 | 3.4 | 78.869072
8 | HelloFresh | Stock | TAPPI | Machine | 0.146 | 3.5 | 81.730972
8 | HelloFresh | Stock | TAPPI | Machine | 0.146 | 3.6 | 84.534828
8 | HelloFresh | Stock | TAPPI | Machine | 0.146 | 3.7 | 87.161301
8 | HelloFresh | Stock | TAPPI | Machine | 0.146 | 3.8 | 89.781013
8 | HelloFresh | Stock | TAPPI | Machine | 0.146 | 3.9 | 92.240074
8 | HelloFresh | Stock | TAPPI | Machine | 0.146 | 4 | 94.678307
8 | HelloFresh | Stock | TAPPI | Machine | 0.146 | 4.1 | 96.994858
8 | HelloFresh | Stock | TAPPI | Machine | 0.146 | 4.2 | 99.211433
8 | HelloFresh | Stock | TAPPI | Machine | 0.146 | 4.3 | 101.431526
8 | HelloFresh | Stock | TAPPI | Machine | 0.146 | 4.4 | 103.541092
8 | HelloFresh | Stock | TAPPI | Machine | 0.146 | 4.5 | 105.569435
8 | HelloFresh | Stock | TAPPI | Machine | 0.146 | 4.6 | 107.559662
8 | HelloFresh | Stock | TAPPI | Machine | 0.146 | 4.7 | 109.45137
8 | HelloFresh | Stock | TAPPI | Machine | 0.146 | 4.8 | 111.314644
8 | HelloFresh | Stock | TAPPI | Machine | 0.146 | 4.9 | 113.090546
8 | HelloFresh | Stock | TAPPI | Machine | 0.146 | 5 | 114.870842
8 | HelloFresh | Stock | TAPPI | Machine | 0.146 | 5.1 | 116.605988
8 | HelloFresh | Stock | TAPPI | Machine | 0.146 | 5.2 | 118.239098
8 | HelloFresh | Stock | TAPPI | Machine | 0.146 | 5.3 | 119.888634
8 | HelloFresh | Stock | TAPPI | Machine | 0.146 | 5.4 | 121.430267
8 | HelloFresh | Stock | TAPPI | Machine | 0.146 | 5.5 | 123.000931
8 | HelloFresh | Stock | TAPPI | Machine | 0.146 | 5.6 | 124.470436
8 | HelloFresh | Stock | TAPPI | Machine | 0.146 | 5.7 | 125.936729
8 | HelloFresh | Stock | TAPPI | Machine | 0.146 | 5.8 | 127.42881
8 | HelloFresh | Stock | TAPPI | Machine | 0.146 | 5.9 | 128.79071
8 | HelloFresh | Stock | TAPPI | Machine | 0.146 | 6 | 130.213593
8 | HelloFresh | Stock | TAPPI | Machine | 0.146 | 6.1 | 131.588104
8 | HelloFresh | Stock | TAPPI | Machine | 0.146 | 6.2 | 132.905167
8 | HelloFresh | Stock | TAPPI | Machine | 0.146 | 6.3 | 134.194061
8 | HelloFresh | Stock | TAPPI | Machine | 0.146 | 6.4 | 135.467422
8 | HelloFresh | Stock | TAPPI | Machine | 0.146 | 6.5 | 136.793549
8 | HelloFresh | Stock | TAPPI | Machine | 0.146 | 6.6 | 138.026749
8 | HelloFresh | Stock | TAPPI | Machine | 0.146 | 6.7 | 139.226501
8 | HelloFresh | Stock | TAPPI | Machine | 0.146 | 6.8 | 140.473465
8 | HelloFresh | Stock | TAPPI | Machine | 0.146 | 6.9 | 141.622803
8 | HelloFresh | Stock | TAPPI | Machine | 0.146 | 7 | 142.770401
8 | HelloFresh | Stock | TAPPI | Machine | 0.146 | 7.1 | 143.897141
8 | HelloFresh | Stock | TAPPI | Machine | 0.146 | 7.2 | 145.074921
8 | HelloFresh | Stock | TAPPI | Machine | 0.146 | 7.3 | 146.200516
8 | HelloFresh | Stock | TAPPI | Machine | 0.146 | 7.400001 | 147.28447
8 | HelloFresh | Stock | TAPPI | Machine | 0.146 | 7.5 | 148.390686
8 | HelloFresh | Stock | TAPPI | Machine | 0.146 | 7.6 | 149.398712
8 | HelloFresh | Stock | TAPPI | Machine | 0.146 | 7.7 | 150.43869
8 | HelloFresh | Stock | TAPPI | Machine | 0.146 | 7.8 | 151.437897
8 | HelloFresh | Stock | TAPPI | Machine | 0.146 | 7.900001 | 152.453842
8 | HelloFresh | Stock | TAPPI | Machine | 0.146 | 8 | 153.391785
8 | HelloFresh | Stock | TAPPI | Machine | 0.146 | 8.1 | 154.296585
8 | HelloFresh | Stock | TAPPI | Machine | 0.146 | 8.200001 | 155.04364
8 | HelloFresh | Stock | TAPPI | Machine | 0.146 | 8.3 | 155.652634
8 | HelloFresh | Stock | TAPPI | Machine | 0.146 | 8.400001 | 156.039352
8 | HelloFresh | Stock | TAPPI | Machine | 0.146 | 8.5 | 155.73941
8 | HelloFresh | Stock | TAPPI | Machine | 0.146 | 8.6 | -0.051602
8 | HelloFresh | Stock | TAPPI | Machine | 0.146 | 8.700001 | -0.025504
8 | HelloFresh | Stock | TAPPI | Machine | 0.146 | 8.8 | -0.035193
8 | HelloFresh | Stock | TAPPI | Machine | 0.146 | 8.900001 | -0.052195
8 | HelloFresh | Stock | TAPPI | Machine | 0.146 | 9 | -0.038705
8 | HelloFresh | Stock | TAPPI | Machine | 0.146 | 9.1 | -0.028439
8 | HelloFresh | Stock | TAPPI | Machine | 0.146 | 9.200001 | -0.016714
8 | HelloFresh | Stock | TAPPI | Machine | 0.146 | 9.3 | -0.009095
8 | HelloFresh | Stock | TAPPI | Machine | 0.146 | 9.400001 | 0.001171
8 | HelloFresh | Stock | TAPPI | Machine | 0.146 | 9.5 | 0.006737
8 | HelloFresh | Stock | TAPPI | Machine | 0.146 | 9.6 | 0.026386
8 | HelloFresh | Stock | TAPPI | Machine | 0.146 | 9.700001 | 0.040165
8 | HelloFresh | Stock | TAPPI | Machine | 0.146 | 9.8 | 0.045153
1 | HelloFresh | DI Water | TAPPI | Machine | 0.151 | 0.1 | -0.010266
1 | HelloFresh | DI Water | TAPPI | Machine | 0.151 | 0.2 | -0.002053
1 | HelloFresh | DI Water | TAPPI | Machine | 0.151 | 0.3 | -0.008501
1 | HelloFresh | DI Water | TAPPI | Machine | 0.151 | 0.4 | 0.02961
1 | HelloFresh | DI Water | TAPPI | Machine | 0.151 | 0.5 | 0.177373
1 | HelloFresh | DI Water | TAPPI | Machine | 0.151 | 0.6 | 0.686075
1 | HelloFresh | DI Water | TAPPI | Machine | 0.151 | 0.7 | 1.115025
1 | HelloFresh | DI Water | TAPPI | Machine | 0.151 | 0.8 | 1.025312
1 | HelloFresh | DI Water | TAPPI | Machine | 0.151 | 0.9 | 1.136134
1 | HelloFresh | DI Water | TAPPI | Machine | 0.151 | 1 | 1.059029
1 | HelloFresh | DI Water | TAPPI | Machine | 0.151 | 1.1 | 1.412909
1 | HelloFresh | DI Water | TAPPI | Machine | 0.151 | 1.2 | 1.440772
1 | HelloFresh | DI Water | TAPPI | Machine | 0.151 | 1.3 | 1.817526
1 | HelloFresh | DI Water | TAPPI | Machine | 0.151 | 1.4 | 3.459732
1 | HelloFresh | DI Water | TAPPI | Machine | 0.151 | 1.5 | 5.494813
1 | HelloFresh | DI Water | TAPPI | Machine | 0.151 | 1.6 | 7.739829
1 | HelloFresh | DI Water | TAPPI | Machine | 0.151 | 1.7 | 10.58942
1 | HelloFresh | DI Water | TAPPI | Machine | 0.151 | 1.8 | 13.643382
1 | HelloFresh | DI Water | TAPPI | Machine | 0.151 | 1.9 | 16.844223
1 | HelloFresh | DI Water | TAPPI | Machine | 0.151 | 2 | 20.155294
1 | HelloFresh | DI Water | TAPPI | Machine | 0.151 | 2.1 | 23.507427
1 | HelloFresh | DI Water | TAPPI | Machine | 0.151 | 2.2 | 26.85253
1 | HelloFresh | DI Water | TAPPI | Machine | 0.151 | 2.3 | 30.169477
1 | HelloFresh | DI Water | TAPPI | Machine | 0.151 | 2.4 | 33.434528
1 | HelloFresh | DI Water | TAPPI | Machine | 0.151 | 2.5 | 36.673195
1 | HelloFresh | DI Water | TAPPI | Machine | 0.151 | 2.6 | 39.823902
1 | HelloFresh | DI Water | TAPPI | Machine | 0.151 | 2.7 | 42.897785
1 | HelloFresh | DI Water | TAPPI | Machine | 0.151 | 2.8 | 45.879604
1 | HelloFresh | DI Water | TAPPI | Machine | 0.151 | 2.9 | 48.794872
1 | HelloFresh | DI Water | TAPPI | Machine | 0.151 | 3 | 51.574394
1 | HelloFresh | DI Water | TAPPI | Machine | 0.151 | 3.1 | 54.298492
1 | HelloFresh | DI Water | TAPPI | Machine | 0.151 | 3.2 | 56.860458
1 | HelloFresh | DI Water | TAPPI | Machine | 0.151 | 3.3 | 59.387238
1 | HelloFresh | DI Water | TAPPI | Machine | 0.151 | 3.4 | 61.753929
1 | HelloFresh | DI Water | TAPPI | Machine | 0.151 | 3.5 | 64.102158
1 | HelloFresh | DI Water | TAPPI | Machine | 0.151 | 3.6 | 66.38089
1 | HelloFresh | DI Water | TAPPI | Machine | 0.151 | 3.7 | 68.516243
1 | HelloFresh | DI Water | TAPPI | Machine | 0.151 | 3.8 | 70.622002
1 | HelloFresh | DI Water | TAPPI | Machine | 0.151 | 3.9 | 72.614281
1 | HelloFresh | DI Water | TAPPI | Machine | 0.151 | 4 | 74.574013
1 | HelloFresh | DI Water | TAPPI | Machine | 0.151 | 4.1 | 76.434357
1 | HelloFresh | DI Water | TAPPI | Machine | 0.151 | 4.2 | 78.238403
1 | HelloFresh | DI Water | TAPPI | Machine | 0.151 | 4.3 | 80.017525
1 | HelloFresh | DI Water | TAPPI | Machine | 0.151 | 4.4 | 81.697548
1 | HelloFresh | DI Water | TAPPI | Machine | 0.151 | 4.5 | 83.341507
1 | HelloFresh | DI Water | TAPPI | Machine | 0.151 | 4.6 | 84.951752
1 | HelloFresh | DI Water | TAPPI | Machine | 0.151 | 4.7 | 86.498367
1 | HelloFresh | DI Water | TAPPI | Machine | 0.151 | 4.8 | 88.016846
1 | HelloFresh | DI Water | TAPPI | Machine | 0.151 | 4.9 | 89.43885
1 | HelloFresh | DI Water | TAPPI | Machine | 0.151 | 5 | 90.8937
1 | HelloFresh | DI Water | TAPPI | Machine | 0.151 | 5.1 | 92.271729
1 | HelloFresh | DI Water | TAPPI | Machine | 0.151 | 5.2 | 93.599625
1 | HelloFresh | DI Water | TAPPI | Machine | 0.151 | 5.3 | 94.960068
1 | HelloFresh | DI Water | TAPPI | Machine | 0.151 | 5.4 | 96.230782
1 | HelloFresh | DI Water | TAPPI | Machine | 0.151 | 5.5 | 97.515579
1 | HelloFresh | DI Water | TAPPI | Machine | 0.151 | 5.6 | 98.723557
1 | HelloFresh | DI Water | TAPPI | Machine | 0.151 | 5.7 | 99.942963
1 | HelloFresh | DI Water | TAPPI | Machine | 0.151 | 5.8 | 101.157684
1 | HelloFresh | DI Water | TAPPI | Machine | 0.151 | 5.9 | 102.297043
1 | HelloFresh | DI Water | TAPPI | Machine | 0.151 | 6 | 103.47805
1 | HelloFresh | DI Water | TAPPI | Machine | 0.151 | 6.1 | 104.596596
1 | HelloFresh | DI Water | TAPPI | Machine | 0.151 | 6.2 | 105.716911
1 | HelloFresh | DI Water | TAPPI | Machine | 0.151 | 6.3 | 106.789131
1 | HelloFresh | DI Water | TAPPI | Machine | 0.151 | 6.4 | 107.865753
1 | HelloFresh | DI Water | TAPPI | Machine | 0.151 | 6.5 | 108.977562
1 | HelloFresh | DI Water | TAPPI | Machine | 0.151 | 6.6 | 110.031906
1 | HelloFresh | DI Water | TAPPI | Machine | 0.151 | 6.7 | 111.096802
1 | HelloFresh | DI Water | TAPPI | Machine | 0.151 | 6.8 | 112.144989
1 | HelloFresh | DI Water | TAPPI | Machine | 0.151 | 6.9 | 113.142151
1 | HelloFresh | DI Water | TAPPI | Machine | 0.151 | 7 | 114.144012
1 | HelloFresh | DI Water | TAPPI | Machine | 0.151 | 7.1 | 115.123001
1 | HelloFresh | DI Water | TAPPI | Machine | 0.151 | 7.2 | 116.161789
1 | HelloFresh | DI Water | TAPPI | Machine | 0.151 | 7.3 | 117.129639
1 | HelloFresh | DI Water | TAPPI | Machine | 0.151 | 7.400001 | 118.101585
1 | HelloFresh | DI Water | TAPPI | Machine | 0.151 | 7.5 | 119.062111
1 | HelloFresh | DI Water | TAPPI | Machine | 0.151 | 7.6 | 120.005325
1 | HelloFresh | DI Water | TAPPI | Machine | 0.151 | 7.7 | 120.935341
1 | HelloFresh | DI Water | TAPPI | Machine | 0.151 | 7.8 | 121.820801
1 | HelloFresh | DI Water | TAPPI | Machine | 0.151 | 7.900001 | 122.802437
1 | HelloFresh | DI Water | TAPPI | Machine | 0.151 | 8 | 123.713692
1 | HelloFresh | DI Water | TAPPI | Machine | 0.151 | 8.1 | 124.627007
1 | HelloFresh | DI Water | TAPPI | Machine | 0.151 | 8.200001 | 125.53299
1 | HelloFresh | DI Water | TAPPI | Machine | 0.151 | 8.3 | 126.436623
1 | HelloFresh | DI Water | TAPPI | Machine | 0.151 | 8.400001 | 127.307716
1 | HelloFresh | DI Water | TAPPI | Machine | 0.151 | 8.5 | 128.167953
1 | HelloFresh | DI Water | TAPPI | Machine | 0.151 | 8.6 | 129.068375
1 | HelloFresh | DI Water | TAPPI | Machine | 0.151 | 8.700001 | 129.981384
1 | HelloFresh | DI Water | TAPPI | Machine | 0.151 | 8.8 | 130.828735
1 | HelloFresh | DI Water | TAPPI | Machine | 0.151 | 8.900001 | 131.705383
1 | HelloFresh | DI Water | TAPPI | Machine | 0.151 | 9 | 132.567978
1 | HelloFresh | DI Water | TAPPI | Machine | 0.151 | 9.1 | 133.392166
1 | HelloFresh | DI Water | TAPPI | Machine | 0.151 | 9.200001 | 134.232468
1 | HelloFresh | DI Water | TAPPI | Machine | 0.151 | 9.3 | 135.070999
1 | HelloFresh | DI Water | TAPPI | Machine | 0.151 | 9.400001 | 135.945908
1 | HelloFresh | DI Water | TAPPI | Machine | 0.151 | 9.5 | 136.760712
1 | HelloFresh | DI Water | TAPPI | Machine | 0.151 | 9.6 | 137.607468
1 | HelloFresh | DI Water | TAPPI | Machine | 0.151 | 9.700001 | 138.416107
1 | HelloFresh | DI Water | TAPPI | Machine | 0.151 | 9.8 | 139.230316
1 | HelloFresh | DI Water | TAPPI | Machine | 0.151 | 9.900001 | 140.012863
1 | HelloFresh | DI Water | TAPPI | Machine | 0.151 | 10 | 140.850235
1 | HelloFresh | DI Water | TAPPI | Machine | 0.151 | 10.1 | 141.694351
1 | HelloFresh | DI Water | TAPPI | Machine | 0.151 | 10.200001 | 142.478058
1 | HelloFresh | DI Water | TAPPI | Machine | 0.151 | 10.3 | 143.292862
1 | HelloFresh | DI Water | TAPPI | Machine | 0.151 | 10.400001 | 144.080978
1 | HelloFresh | DI Water | TAPPI | Machine | 0.151 | 10.500001 | 144.891968
1 | HelloFresh | DI Water | TAPPI | Machine | 0.151 | 10.6 | 145.636688
1 | HelloFresh | DI Water | TAPPI | Machine | 0.151 | 10.700001 | 146.440353
1 | HelloFresh | DI Water | TAPPI | Machine | 0.151 | 10.8 | 147.246063
1 | HelloFresh | DI Water | TAPPI | Machine | 0.151 | 10.900001 | 148.02597
1 | HelloFresh | DI Water | TAPPI | Machine | 0.151 | 11.000001 | 148.796478
1 | HelloFresh | DI Water | TAPPI | Machine | 0.151 | 11.1 | 149.576675
1 | HelloFresh | DI Water | TAPPI | Machine | 0.151 | 11.200001 | 150.343094
1 | HelloFresh | DI Water | TAPPI | Machine | 0.151 | 11.3 | 151.097488
1 | HelloFresh | DI Water | TAPPI | Machine | 0.151 | 11.400001 | 151.821701
1 | HelloFresh | DI Water | TAPPI | Machine | 0.151 | 11.500001 | 152.596619
1 | HelloFresh | DI Water | TAPPI | Machine | 0.151 | 11.6 | 153.346619
1 | HelloFresh | DI Water | TAPPI | Machine | 0.151 | 11.700001 | 154.069641
1 | HelloFresh | DI Water | TAPPI | Machine | 0.151 | 11.8 | 154.83313
1 | HelloFresh | DI Water | TAPPI | Machine | 0.151 | 11.900001 | 155.519516
1 | HelloFresh | DI Water | TAPPI | Machine | 0.151 | 12.000001 | 156.260422
1 | HelloFresh | DI Water | TAPPI | Machine | 0.151 | 12.1 | 156.930389
1 | HelloFresh | DI Water | TAPPI | Machine | 0.151 | 12.200001 | 157.663071
1 | HelloFresh | DI Water | TAPPI | Machine | 0.151 | 12.3 | 158.356186
1 | HelloFresh | DI Water | TAPPI | Machine | 0.151 | 12.400001 | 159.028793
1 | HelloFresh | DI Water | TAPPI | Machine | 0.151 | 12.500001 | 159.70285
1 | HelloFresh | DI Water | TAPPI | Machine | 0.151 | 12.6 | 160.303329
1 | HelloFresh | DI Water | TAPPI | Machine | 0.151 | 12.700001 | 160.888245
1 | HelloFresh | DI Water | TAPPI | Machine | 0.151 | 12.8 | 161.301086
1 | HelloFresh | DI Water | TAPPI | Machine | 0.151 | 12.900001 | 0.058338
1 | HelloFresh | DI Water | TAPPI | Machine | 0.151 | 13.000001 | 0.085607
1 | HelloFresh | DI Water | TAPPI | Machine | 0.151 | 13.1 | 0.113469
1 | HelloFresh | DI Water | TAPPI | Machine | 0.151 | 13.200001 | 0.099979
1 | HelloFresh | DI Water | TAPPI | Machine | 0.151 | 13.3 | 0.081212
1 | HelloFresh | DI Water | TAPPI | Machine | 0.151 | 13.400001 | 0.088542
1 | HelloFresh | DI Water | TAPPI | Machine | 0.151 | 13.500001 | 0.080329
1 | HelloFresh | DI Water | TAPPI | Machine | 0.151 | 13.6 | 0.080923
1 | HelloFresh | DI Water | TAPPI | Machine | 0.151 | 13.700001 | 0.078565
1 | HelloFresh | DI Water | TAPPI | Machine | 0.151 | 13.8 | 0.073287
1 | HelloFresh | DI Water | TAPPI | Machine | 0.151 | 13.900001 | 0.078565
1 | HelloFresh | DI Water | TAPPI | Machine | 0.151 | 14.000001 | 0.080041
1 | HelloFresh | DI Water | TAPPI | Machine | 0.151 | 14.1 | 0.069198
1 | HelloFresh | DI Water | TAPPI | Machine | 0.151 | 14.200001 | 0.073593
1 | HelloFresh | DI Water | TAPPI | Machine | 0.151 | 14.300001 | 0.077394
2 | HelloFresh | DI Water | TAPPI | Machine | 0.151 | 0.2 | -0.000882
2 | HelloFresh | DI Water | TAPPI | Machine | 0.151 | 0.3 | 0.005277
2 | HelloFresh | DI Water | TAPPI | Machine | 0.151 | 0.4 | -0.000882
2 | HelloFresh | DI Water | TAPPI | Machine | 0.151 | 0.5 | 0.003224
2 | HelloFresh | DI Water | TAPPI | Machine | 0.151 | 0.6 | 0.014067
2 | HelloFresh | DI Water | TAPPI | Machine | 0.151 | 0.7 | 0.025215
2 | HelloFresh | DI Water | TAPPI | Machine | 0.151 | 0.8 | 0.039282
2 | HelloFresh | DI Water | TAPPI | Machine | 0.151 | 0.9 | 0.078565
2 | HelloFresh | DI Water | TAPPI | Machine | 0.151 | 1 | 0.135749
2 | HelloFresh | DI Water | TAPPI | Machine | 0.151 | 1.1 | 0.226921
2 | HelloFresh | DI Water | TAPPI | Machine | 0.151 | 1.2 | 0.426591
2 | HelloFresh | DI Water | TAPPI | Machine | 0.151 | 1.3 | 0.885457
2 | HelloFresh | DI Water | TAPPI | Machine | 0.151 | 1.4 | 0.924739
2 | HelloFresh | DI Water | TAPPI | Machine | 0.151 | 1.5 | 1.235536
2 | HelloFresh | DI Water | TAPPI | Machine | 0.151 | 1.6 | 1.044945
2 | HelloFresh | DI Water | TAPPI | Machine | 0.151 | 1.7 | 1.079255
2 | HelloFresh | DI Water | TAPPI | Machine | 0.151 | 1.8 | 1.448679
2 | HelloFresh | DI Water | TAPPI | Machine | 0.151 | 1.9 | 2.086682
2 | HelloFresh | DI Water | TAPPI | Machine | 0.151 | 2 | 3.402259
2 | HelloFresh | DI Water | TAPPI | Machine | 0.151 | 2.1 | 5.145616
2 | HelloFresh | DI Water | TAPPI | Machine | 0.151 | 2.2 | 7.287717
2 | HelloFresh | DI Water | TAPPI | Machine | 0.151 | 2.3 | 9.746181
2 | HelloFresh | DI Water | TAPPI | Machine | 0.151 | 2.4 | 12.427767
2 | HelloFresh | DI Water | TAPPI | Machine | 0.151 | 2.5 | 15.33249
2 | HelloFresh | DI Water | TAPPI | Machine | 0.151 | 2.6 | 18.349781
2 | HelloFresh | DI Water | TAPPI | Machine | 0.151 | 2.7 | 21.400808
2 | HelloFresh | DI Water | TAPPI | Machine | 0.151 | 2.8 | 24.460318
2 | HelloFresh | DI Water | TAPPI | Machine | 0.151 | 2.9 | 27.572914
2 | HelloFresh | DI Water | TAPPI | Machine | 0.151 | 3 | 30.706909
2 | HelloFresh | DI Water | TAPPI | Machine | 0.151 | 3.1 | 33.789005
2 | HelloFresh | DI Water | TAPPI | Machine | 0.151 | 3.2 | 36.824188
2 | HelloFresh | DI Water | TAPPI | Machine | 0.151 | 3.3 | 39.770824
2 | HelloFresh | DI Water | TAPPI | Machine | 0.151 | 3.4 | 42.639771
2 | HelloFresh | DI Water | TAPPI | Machine | 0.151 | 3.5 | 45.364452
2 | HelloFresh | DI Water | TAPPI | Machine | 0.151 | 3.6 | 48.060707
2 | HelloFresh | DI Water | TAPPI | Machine | 0.151 | 3.7 | 50.691277
2 | HelloFresh | DI Water | TAPPI | Machine | 0.151 | 3.8 | 53.190788
2 | HelloFresh | DI Water | TAPPI | Machine | 0.151 | 3.9 | 55.686195
2 | HelloFresh | DI Water | TAPPI | Machine | 0.151 | 4 | 58.067844
2 | HelloFresh | DI Water | TAPPI | Machine | 0.151 | 4.1 | 60.403751
2 | HelloFresh | DI Water | TAPPI | Machine | 0.151 | 4.2 | 62.629711
2 | HelloFresh | DI Water | TAPPI | Machine | 0.151 | 4.3 | 64.815796
2 | HelloFresh | DI Water | TAPPI | Machine | 0.151 | 4.4 | 66.954384
2 | HelloFresh | DI Water | TAPPI | Machine | 0.151 | 4.5 | 68.963379
2 | HelloFresh | DI Water | TAPPI | Machine | 0.151 | 4.6 | 70.909035
2 | HelloFresh | DI Water | TAPPI | Machine | 0.151 | 4.7 | 72.796349
2 | HelloFresh | DI Water | TAPPI | Machine | 0.151 | 4.8 | 74.615356
2 | HelloFresh | DI Water | TAPPI | Machine | 0.151 | 4.9 | 76.371902
2 | HelloFresh | DI Water | TAPPI | Machine | 0.151 | 5 | 78.027008
2 | HelloFresh | DI Water | TAPPI | Machine | 0.151 | 5.1 | 79.709961
2 | HelloFresh | DI Water | TAPPI | Machine | 0.151 | 5.2 | 81.277687
2 | HelloFresh | DI Water | TAPPI | Machine | 0.151 | 5.3 | 82.827827
2 | HelloFresh | DI Water | TAPPI | Machine | 0.151 | 5.4 | 84.356552
2 | HelloFresh | DI Water | TAPPI | Machine | 0.151 | 5.5 | 85.806419
2 | HelloFresh | DI Water | TAPPI | Machine | 0.151 | 5.6 | 87.234299
2 | HelloFresh | DI Water | TAPPI | Machine | 0.151 | 5.7 | 88.572449
2 | HelloFresh | DI Water | TAPPI | Machine | 0.151 | 5.8 | 89.941101
2 | HelloFresh | DI Water | TAPPI | Machine | 0.151 | 5.9 | 91.257851
2 | HelloFresh | DI Water | TAPPI | Machine | 0.151 | 6 | 92.525345
2 | HelloFresh | DI Water | TAPPI | Machine | 0.151 | 6.1 | 93.812195
2 | HelloFresh | DI Water | TAPPI | Machine | 0.151 | 6.2 | 95.040695
2 | HelloFresh | DI Water | TAPPI | Machine | 0.151 | 6.3 | 96.248077
2 | HelloFresh | DI Water | TAPPI | Machine | 0.151 | 6.4 | 97.420876
2 | HelloFresh | DI Water | TAPPI | Machine | 0.151 | 6.5 | 98.593658
2 | HelloFresh | DI Water | TAPPI | Machine | 0.151 | 6.6 | 99.782585
2 | HelloFresh | DI Water | TAPPI | Machine | 0.151 | 6.7 | 100.888527
2 | HelloFresh | DI Water | TAPPI | Machine | 0.151 | 6.8 | 102.022026
2 | HelloFresh | DI Water | TAPPI | Machine | 0.151 | 6.9 | 103.117409
2 | HelloFresh | DI Water | TAPPI | Machine | 0.151 | 7 | 104.176147
2 | HelloFresh | DI Water | TAPPI | Machine | 0.151 | 7.1 | 105.219345
2 | HelloFresh | DI Water | TAPPI | Machine | 0.151 | 7.2 | 106.245255
2 | HelloFresh | DI Water | TAPPI | Machine | 0.151 | 7.3 | 107.337708
2 | HelloFresh | DI Water | TAPPI | Machine | 0.151 | 7.400001 | 108.33165
2 | HelloFresh | DI Water | TAPPI | Machine | 0.151 | 7.5 | 109.363121
2 | HelloFresh | DI Water | TAPPI | Machine | 0.151 | 7.6 | 110.322754
2 | HelloFresh | DI Water | TAPPI | Machine | 0.151 | 7.7 | 111.307899
2 | HelloFresh | DI Water | TAPPI | Machine | 0.151 | 7.8 | 112.263725
2 | HelloFresh | DI Water | TAPPI | Machine | 0.151 | 7.900001 | 113.184952
2 | HelloFresh | DI Water | TAPPI | Machine | 0.151 | 8 | 114.192673
2 | HelloFresh | DI Water | TAPPI | Machine | 0.151 | 8.1 | 115.111847
2 | HelloFresh | DI Water | TAPPI | Machine | 0.151 | 8.200001 | 116.045975
2 | HelloFresh | DI Water | TAPPI | Machine | 0.151 | 8.3 | 116.972191
2 | HelloFresh | DI Water | TAPPI | Machine | 0.151 | 8.400001 | 117.898117
2 | HelloFresh | DI Water | TAPPI | Machine | 0.151 | 8.5 | 118.784157
2 | HelloFresh | DI Water | TAPPI | Machine | 0.151 | 8.6 | 119.673714
2 | HelloFresh | DI Water | TAPPI | Machine | 0.151 | 8.700001 | 120.578232
2 | HelloFresh | DI Water | TAPPI | Machine | 0.151 | 8.8 | 121.518227
2 | HelloFresh | DI Water | TAPPI | Machine | 0.151 | 8.900001 | 122.369377
2 | HelloFresh | DI Water | TAPPI | Machine | 0.151 | 9 | 123.265678
2 | HelloFresh | DI Water | TAPPI | Machine | 0.151 | 9.1 | 124.141762
2 | HelloFresh | DI Water | TAPPI | Machine | 0.151 | 9.200001 | 124.975029
2 | HelloFresh | DI Water | TAPPI | Machine | 0.151 | 9.3 | 125.834099
2 | HelloFresh | DI Water | TAPPI | Machine | 0.151 | 9.400001 | 126.7005
2 | HelloFresh | DI Water | TAPPI | Machine | 0.151 | 9.5 | 127.572754
2 | HelloFresh | DI Water | TAPPI | Machine | 0.151 | 9.6 | 128.396057
2 | HelloFresh | DI Water | TAPPI | Machine | 0.151 | 9.700001 | 129.246048
2 | HelloFresh | DI Water | TAPPI | Machine | 0.151 | 9.8 | 130.059082
2 | HelloFresh | DI Water | TAPPI | Machine | 0.151 | 9.900001 | 130.8862
2 | HelloFresh | DI Water | TAPPI | Machine | 0.151 | 10 | 131.686325
2 | HelloFresh | DI Water | TAPPI | Machine | 0.151 | 10.1 | 132.54393
2 | HelloFresh | DI Water | TAPPI | Machine | 0.151 | 10.200001 | 133.369293
2 | HelloFresh | DI Water | TAPPI | Machine | 0.151 | 10.3 | 134.172058
2 | HelloFresh | DI Water | TAPPI | Machine | 0.151 | 10.400001 | 134.997406
2 | HelloFresh | DI Water | TAPPI | Machine | 0.151 | 10.500001 | 135.795502
2 | HelloFresh | DI Water | TAPPI | Machine | 0.151 | 10.6 | 136.599152
2 | HelloFresh | DI Water | TAPPI | Machine | 0.151 | 10.700001 | 137.359116
2 | HelloFresh | DI Water | TAPPI | Machine | 0.151 | 10.8 | 138.17041
2 | HelloFresh | DI Water | TAPPI | Machine | 0.151 | 10.900001 | 138.989883
2 | HelloFresh | DI Water | TAPPI | Machine | 0.151 | 11.000001 | 139.77037
2 | HelloFresh | DI Water | TAPPI | Machine | 0.151 | 11.1 | 140.542374
2 | HelloFresh | DI Water | TAPPI | Machine | 0.151 | 11.200001 | 141.326096
2 | HelloFresh | DI Water | TAPPI | Machine | 0.151 | 11.3 | 142.095734
2 | HelloFresh | DI Water | TAPPI | Machine | 0.151 | 11.400001 | 142.863022
2 | HelloFresh | DI Water | TAPPI | Machine | 0.151 | 11.500001 | 143.597778
2 | HelloFresh | DI Water | TAPPI | Machine | 0.151 | 11.6 | 144.396469
2 | HelloFresh | DI Water | TAPPI | Machine | 0.151 | 11.700001 | 145.129745
2 | HelloFresh | DI Water | TAPPI | Machine | 0.151 | 11.8 | 145.890015
2 | HelloFresh | DI Water | TAPPI | Machine | 0.151 | 11.900001 | 146.634445
2 | HelloFresh | DI Water | TAPPI | Machine | 0.151 | 12.000001 | 147.353363
2 | HelloFresh | DI Water | TAPPI | Machine | 0.151 | 12.1 | 148.093399
2 | HelloFresh | DI Water | TAPPI | Machine | 0.151 | 12.200001 | 148.765991
2 | HelloFresh | DI Water | TAPPI | Machine | 0.151 | 12.3 | 149.520676
2 | HelloFresh | DI Water | TAPPI | Machine | 0.151 | 12.400001 | 150.203247
2 | HelloFresh | DI Water | TAPPI | Machine | 0.151 | 12.500001 | 150.896072
2 | HelloFresh | DI Water | TAPPI | Machine | 0.151 | 12.6 | 151.563385
2 | HelloFresh | DI Water | TAPPI | Machine | 0.151 | 12.700001 | 152.176178
2 | HelloFresh | DI Water | TAPPI | Machine | 0.151 | 12.8 | 152.675201
2 | HelloFresh | DI Water | TAPPI | Machine | 0.151 | 12.900001 | 0.080041
2 | HelloFresh | DI Water | TAPPI | Machine | 0.151 | 13.000001 | 0.048954
2 | HelloFresh | DI Water | TAPPI | Machine | 0.151 | 13.1 | 0.0431
2 | HelloFresh | DI Water | TAPPI | Machine | 0.151 | 13.200001 | 0.052772
2 | HelloFresh | DI Water | TAPPI | Machine | 0.151 | 13.3 | 0.046019
2 | HelloFresh | DI Water | TAPPI | Machine | 0.151 | 13.400001 | 0.0431
2 | HelloFresh | DI Water | TAPPI | Machine | 0.151 | 13.500001 | 0.031952
3 | HelloFresh | DI Water | TAPPI | Machine | 0.151 | 0.2 | -0.002053
3 | HelloFresh | DI Water | TAPPI | Machine | 0.151 | 0.3 | -0.000882
3 | HelloFresh | DI Water | TAPPI | Machine | 0.151 | 0.4 | 0.031952
3 | HelloFresh | DI Water | TAPPI | Machine | 0.151 | 0.5 | 0.49903
3 | HelloFresh | DI Water | TAPPI | Machine | 0.151 | 0.6 | 0.874325
3 | HelloFresh | DI Water | TAPPI | Machine | 0.151 | 0.7 | 0.959338
3 | HelloFresh | DI Water | TAPPI | Machine | 0.151 | 0.8 | 0.883403
3 | HelloFresh | DI Water | TAPPI | Machine | 0.151 | 0.9 | 0.937652
3 | HelloFresh | DI Water | TAPPI | Machine | 0.151 | 1 | 1.25841
3 | HelloFresh | DI Water | TAPPI | Machine | 0.151 | 1.1 | 1.25488
3 | HelloFresh | DI Water | TAPPI | Machine | 0.151 | 1.2 | 1.305311
3 | HelloFresh | DI Water | TAPPI | Machine | 0.151 | 1.3 | 2.011053
3 | HelloFresh | DI Water | TAPPI | Machine | 0.151 | 1.4 | 3.689606
3 | HelloFresh | DI Water | TAPPI | Machine | 0.151 | 1.5 | 6.014952
3 | HelloFresh | DI Water | TAPPI | Machine | 0.151 | 1.6 | 8.727624
3 | HelloFresh | DI Water | TAPPI | Machine | 0.151 | 1.7 | 11.655203
3 | HelloFresh | DI Water | TAPPI | Machine | 0.151 | 1.8 | 14.764566
3 | HelloFresh | DI Water | TAPPI | Machine | 0.151 | 1.9 | 17.95779
3 | HelloFresh | DI Water | TAPPI | Machine | 0.151 | 2 | 21.21405
3 | HelloFresh | DI Water | TAPPI | Machine | 0.151 | 2.1 | 24.526886
3 | HelloFresh | DI Water | TAPPI | Machine | 0.151 | 2.2 | 27.870808
3 | HelloFresh | DI Water | TAPPI | Machine | 0.151 | 2.3 | 31.199194
3 | HelloFresh | DI Water | TAPPI | Machine | 0.151 | 2.4 | 34.467182
3 | HelloFresh | DI Water | TAPPI | Machine | 0.151 | 2.5 | 37.682384
3 | HelloFresh | DI Water | TAPPI | Machine | 0.151 | 2.6 | 40.783539
3 | HelloFresh | DI Water | TAPPI | Machine | 0.151 | 2.7 | 43.801136
3 | HelloFresh | DI Water | TAPPI | Machine | 0.151 | 2.8 | 46.727245
3 | HelloFresh | DI Water | TAPPI | Machine | 0.151 | 2.9 | 49.582115
3 | HelloFresh | DI Water | TAPPI | Machine | 0.151 | 3 | 52.294788
3 | HelloFresh | DI Water | TAPPI | Machine | 0.151 | 3.1 | 54.962009
3 | HelloFresh | DI Water | TAPPI | Machine | 0.151 | 3.2 | 57.509899
3 | HelloFresh | DI Water | TAPPI | Machine | 0.151 | 3.3 | 59.968651
3 | HelloFresh | DI Water | TAPPI | Machine | 0.151 | 3.4 | 62.305443
3 | HelloFresh | DI Water | TAPPI | Machine | 0.151 | 3.5 | 64.582123
3 | HelloFresh | DI Water | TAPPI | Machine | 0.151 | 3.6 | 66.828018
3 | HelloFresh | DI Water | TAPPI | Machine | 0.151 | 3.7 | 68.923798
3 | HelloFresh | DI Water | TAPPI | Machine | 0.151 | 3.8 | 70.984985
3 | HelloFresh | DI Water | TAPPI | Machine | 0.151 | 3.9 | 72.960846
3 | HelloFresh | DI Water | TAPPI | Machine | 0.151 | 4 | 74.883049
3 | HelloFresh | DI Water | TAPPI | Machine | 0.151 | 4.1 | 76.708504
3 | HelloFresh | DI Water | TAPPI | Machine | 0.151 | 4.2 | 78.481758
3 | HelloFresh | DI Water | TAPPI | Machine | 0.151 | 4.3 | 80.227463
3 | HelloFresh | DI Water | TAPPI | Machine | 0.151 | 4.4 | 81.908363
3 | HelloFresh | DI Water | TAPPI | Machine | 0.151 | 4.5 | 83.512741
3 | HelloFresh | DI Water | TAPPI | Machine | 0.151 | 4.6 | 85.107445
3 | HelloFresh | DI Water | TAPPI | Machine | 0.151 | 4.7 | 86.613602
3 | HelloFresh | DI Water | TAPPI | Machine | 0.151 | 4.8 | 88.109795
3 | HelloFresh | DI Water | TAPPI | Machine | 0.151 | 4.9 | 89.525063
3 | HelloFresh | DI Water | TAPPI | Machine | 0.151 | 5 | 90.937096
3 | HelloFresh | DI Water | TAPPI | Machine | 0.151 | 5.1 | 92.350021
3 | HelloFresh | DI Water | TAPPI | Machine | 0.151 | 5.2 | 93.65329
3 | HelloFresh | DI Water | TAPPI | Machine | 0.151 | 5.3 | 95.003754
3 | HelloFresh | DI Water | TAPPI | Machine | 0.151 | 5.4 | 96.270668
3 | HelloFresh | DI Water | TAPPI | Machine | 0.151 | 5.5 | 97.544899
3 | HelloFresh | DI Water | TAPPI | Machine | 0.151 | 5.6 | 98.756401
3 | HelloFresh | DI Water | TAPPI | Machine | 0.151 | 5.7 | 99.954109
3 | HelloFresh | DI Water | TAPPI | Machine | 0.151 | 5.8 | 101.175285
3 | HelloFresh | DI Water | TAPPI | Machine | 0.151 | 5.9 | 102.307022
3 | HelloFresh | DI Water | TAPPI | Machine | 0.151 | 6 | 103.483627
3 | HelloFresh | DI Water | TAPPI | Machine | 0.151 | 6.1 | 104.617134
3 | HelloFresh | DI Water | TAPPI | Machine | 0.151 | 6.2 | 105.725418
3 | HelloFresh | DI Water | TAPPI | Machine | 0.151 | 6.3 | 106.802925
3 | HelloFresh | DI Water | TAPPI | Machine | 0.151 | 6.4 | 107.90065
3 | HelloFresh | DI Water | TAPPI | Machine | 0.151 | 6.5 | 109.012749
3 | HelloFresh | DI Water | TAPPI | Machine | 0.151 | 6.6 | 110.082924
3 | HelloFresh | DI Water | TAPPI | Machine | 0.151 | 6.7 | 111.113808
3 | HelloFresh | DI Water | TAPPI | Machine | 0.151 | 6.8 | 112.177818
3 | HelloFresh | DI Water | TAPPI | Machine | 0.151 | 6.9 | 113.197853
3 | HelloFresh | DI Water | TAPPI | Machine | 0.151 | 7 | 114.184769
3 | HelloFresh | DI Water | TAPPI | Machine | 0.151 | 7.1 | 115.176651
3 | HelloFresh | DI Water | TAPPI | Machine | 0.151 | 7.2 | 116.204308
3 | HelloFresh | DI Water | TAPPI | Machine | 0.151 | 7.3 | 117.202652
3 | HelloFresh | DI Water | TAPPI | Machine | 0.151 | 7.400001 | 118.152611
3 | HelloFresh | DI Water | TAPPI | Machine | 0.151 | 7.5 | 119.143631
3 | HelloFresh | DI Water | TAPPI | Machine | 0.151 | 7.6 | 120.072472
3 | HelloFresh | DI Water | TAPPI | Machine | 0.151 | 7.7 | 121.027412
3 | HelloFresh | DI Water | TAPPI | Machine | 0.151 | 7.8 | 121.928131
3 | HelloFresh | DI Water | TAPPI | Machine | 0.151 | 7.900001 | 122.903297
3 | HelloFresh | DI Water | TAPPI | Machine | 0.151 | 8 | 123.827171
3 | HelloFresh | DI Water | TAPPI | Machine | 0.151 | 8.1 | 124.765686
3 | HelloFresh | DI Water | TAPPI | Machine | 0.151 | 8.200001 | 125.669624
3 | HelloFresh | DI Water | TAPPI | Machine | 0.151 | 8.3 | 126.577072
3 | HelloFresh | DI Water | TAPPI | Machine | 0.151 | 8.400001 | 127.464867
3 | HelloFresh | DI Water | TAPPI | Machine | 0.151 | 8.5 | 128.345047
3 | HelloFresh | DI Water | TAPPI | Machine | 0.151 | 8.6 | 129.234619
3 | HelloFresh | DI Water | TAPPI | Machine | 0.151 | 8.700001 | 130.172546
3 | HelloFresh | DI Water | TAPPI | Machine | 0.151 | 8.8 | 131.052155
3 | HelloFresh | DI Water | TAPPI | Machine | 0.151 | 8.900001 | 131.910339
3 | HelloFresh | DI Water | TAPPI | Machine | 0.151 | 9 | 132.791107
3 | HelloFresh | DI Water | TAPPI | Machine | 0.151 | 9.1 | 133.634628
3 | HelloFresh | DI Water | TAPPI | Machine | 0.151 | 9.200001 | 134.480804
3 | HelloFresh | DI Water | TAPPI | Machine | 0.151 | 9.3 | 135.321106
3 | HelloFresh | DI Water | TAPPI | Machine | 0.151 | 9.400001 | 136.226501
3 | HelloFresh | DI Water | TAPPI | Machine | 0.151 | 9.5 | 137.04248
3 | HelloFresh | DI Water | TAPPI | Machine | 0.151 | 9.6 | 137.90213
3 | HelloFresh | DI Water | TAPPI | Machine | 0.151 | 9.700001 | 138.735107
3 | HelloFresh | DI Water | TAPPI | Machine | 0.151 | 9.8 | 139.567505
3 | HelloFresh | DI Water | TAPPI | Machine | 0.151 | 9.900001 | 140.374954
3 | HelloFresh | DI Water | TAPPI | Machine | 0.151 | 10 | 141.199448
3 | HelloFresh | DI Water | TAPPI | Machine | 0.151 | 10.1 | 142.063202
3 | HelloFresh | DI Water | TAPPI | Machine | 0.151 | 10.200001 | 142.871552
3 | HelloFresh | DI Water | TAPPI | Machine | 0.151 | 10.3 | 143.702179
3 | HelloFresh | DI Water | TAPPI | Machine | 0.151 | 10.400001 | 144.49733
3 | HelloFresh | DI Water | TAPPI | Machine | 0.151 | 10.500001 | 145.313293
3 | HelloFresh | DI Water | TAPPI | Machine | 0.151 | 10.6 | 146.088226
3 | HelloFresh | DI Water | TAPPI | Machine | 0.151 | 10.700001 | 146.877518
3 | HelloFresh | DI Water | TAPPI | Machine | 0.151 | 10.8 | 147.683792
3 | HelloFresh | DI Water | TAPPI | Machine | 0.151 | 10.900001 | 148.485413
3 | HelloFresh | DI Water | TAPPI | Machine | 0.151 | 11.000001 | 149.269714
3 | HelloFresh | DI Water | TAPPI | Machine | 0.151 | 11.1 | 150.032318
3 | HelloFresh | DI Water | TAPPI | Machine | 0.151 | 11.200001 | 150.800201
3 | HelloFresh | DI Water | TAPPI | Machine | 0.151 | 11.3 | 151.559006
3 | HelloFresh | DI Water | TAPPI | Machine | 0.151 | 11.400001 | 152.275284
3 | HelloFresh | DI Water | TAPPI | Machine | 0.151 | 11.500001 | 153.00769
3 | HelloFresh | DI Water | TAPPI | Machine | 0.151 | 11.6 | 153.729553
3 | HelloFresh | DI Water | TAPPI | Machine | 0.151 | 11.700001 | 118.183983
3 | HelloFresh | DI Water | TAPPI | Machine | 0.151 | 11.8 | -0.087965
3 | HelloFresh | DI Water | TAPPI | Machine | 0.151 | 11.900001 | -0.10585
3 | HelloFresh | DI Water | TAPPI | Machine | 0.151 | 12.000001 | -0.090884
3 | HelloFresh | DI Water | TAPPI | Machine | 0.151 | 12.1 | -0.091189
3 | HelloFresh | DI Water | TAPPI | Machine | 0.151 | 12.200001 | -0.095584
3 | HelloFresh | DI Water | TAPPI | Machine | 0.151 | 12.3 | -0.103492
4 | HelloFresh | DI Water | TAPPI | Machine | 0.151 | 0.2 | 0.057761
4 | HelloFresh | DI Water | TAPPI | Machine | 0.151 | 0.3 | 0.061868
4 | HelloFresh | DI Water | TAPPI | Machine | 0.151 | 0.4 | 0.053061
4 | HelloFresh | DI Water | TAPPI | Machine | 0.151 | 0.5 | 0.198787
4 | HelloFresh | DI Water | TAPPI | Machine | 0.151 | 0.6 | 0.746772
4 | HelloFresh | DI Water | TAPPI | Machine | 0.151 | 0.7 | 0.913608
4 | HelloFresh | DI Water | TAPPI | Machine | 0.151 | 0.8 | 0.922991
4 | HelloFresh | DI Water | TAPPI | Machine | 0.151 | 0.9 | 0.936176
4 | HelloFresh | DI Water | TAPPI | Machine | 0.151 | 1 | 1.01564
4 | HelloFresh | DI Water | TAPPI | Machine | 0.151 | 1.1 | 1.280978
4 | HelloFresh | DI Water | TAPPI | Machine | 0.151 | 1.2 | 1.351635
4 | HelloFresh | DI Water | TAPPI | Machine | 0.151 | 1.3 | 2.031568
4 | HelloFresh | DI Water | TAPPI | Machine | 0.151 | 1.4 | 3.43041
4 | HelloFresh | DI Water | TAPPI | Machine | 0.151 | 1.5 | 5.069969
4 | HelloFresh | DI Water | TAPPI | Machine | 0.151 | 1.6 | 7.088065
4 | HelloFresh | DI Water | TAPPI | Machine | 0.151 | 1.7 | 9.965213
4 | HelloFresh | DI Water | TAPPI | Machine | 0.151 | 1.8 | 13.173963
4 | HelloFresh | DI Water | TAPPI | Machine | 0.151 | 1.9 | 16.594412
4 | HelloFresh | DI Water | TAPPI | Machine | 0.151 | 2 | 20.098127
4 | HelloFresh | DI Water | TAPPI | Machine | 0.151 | 2.1 | 23.682188
4 | HelloFresh | DI Water | TAPPI | Machine | 0.151 | 2.2 | 27.325165
4 | HelloFresh | DI Water | TAPPI | Machine | 0.151 | 2.3 | 31.108301
4 | HelloFresh | DI Water | TAPPI | Machine | 0.151 | 2.4 | 34.824879
4 | HelloFresh | DI Water | TAPPI | Machine | 0.151 | 2.5 | 38.512432
4 | HelloFresh | DI Water | TAPPI | Machine | 0.151 | 2.6 | 42.114361
4 | HelloFresh | DI Water | TAPPI | Machine | 0.151 | 2.7 | 45.547131
4 | HelloFresh | DI Water | TAPPI | Machine | 0.151 | 2.8 | 48.896915
4 | HelloFresh | DI Water | TAPPI | Machine | 0.151 | 2.9 | 52.144665
4 | HelloFresh | DI Water | TAPPI | Machine | 0.151 | 3 | 55.258137
4 | HelloFresh | DI Water | TAPPI | Machine | 0.151 | 3.1 | 58.286278
4 | HelloFresh | DI Water | TAPPI | Machine | 0.151 | 3.2 | 61.215622
4 | HelloFresh | DI Water | TAPPI | Machine | 0.151 | 3.3 | 64.069908
4 | HelloFresh | DI Water | TAPPI | Machine | 0.151 | 3.4 | 66.816284
4 | HelloFresh | DI Water | TAPPI | Machine | 0.151 | 3.5 | 69.462692
4 | HelloFresh | DI Water | TAPPI | Machine | 0.151 | 3.6 | 72.095314
4 | HelloFresh | DI Water | TAPPI | Machine | 0.151 | 3.7 | 74.543228
4 | HelloFresh | DI Water | TAPPI | Machine | 0.151 | 3.8 | 76.9627
4 | HelloFresh | DI Water | TAPPI | Machine | 0.151 | 3.9 | 79.262253
4 | HelloFresh | DI Water | TAPPI | Machine | 0.151 | 4 | 81.514885
4 | HelloFresh | DI Water | TAPPI | Machine | 0.151 | 4.1 | 83.652893
4 | HelloFresh | DI Water | TAPPI | Machine | 0.151 | 4.2 | 85.708206
4 | HelloFresh | DI Water | TAPPI | Machine | 0.151 | 4.3 | 87.738602
4 | HelloFresh | DI Water | TAPPI | Machine | 0.151 | 4.4 | 89.694229
4 | HelloFresh | DI Water | TAPPI | Machine | 0.151 | 4.5 | 91.55545
4 | HelloFresh | DI Water | TAPPI | Machine | 0.151 | 4.6 | 93.375336
4 | HelloFresh | DI Water | TAPPI | Machine | 0.151 | 4.7 | 95.099625
4 | HelloFresh | DI Water | TAPPI | Machine | 0.151 | 4.8 | 96.815132
4 | HelloFresh | DI Water | TAPPI | Machine | 0.151 | 4.9 | 98.439156
4 | HelloFresh | DI Water | TAPPI | Machine | 0.151 | 5 | 100.014511
4 | HelloFresh | DI Water | TAPPI | Machine | 0.151 | 5.1 | 101.630623
4 | HelloFresh | DI Water | TAPPI | Machine | 0.151 | 5.2 | 103.093086
4 | HelloFresh | DI Water | TAPPI | Machine | 0.151 | 5.3 | 104.603928
4 | HelloFresh | DI Water | TAPPI | Machine | 0.151 | 5.4 | 106.007179
4 | HelloFresh | DI Water | TAPPI | Machine | 0.151 | 5.5 | 107.413071
4 | HelloFresh | DI Water | TAPPI | Machine | 0.151 | 5.6 | 108.760895
4 | HelloFresh | DI Water | TAPPI | Machine | 0.151 | 5.7 | 110.078224
4 | HelloFresh | DI Water | TAPPI | Machine | 0.151 | 5.8 | 111.438667
4 | HelloFresh | DI Water | TAPPI | Machine | 0.151 | 5.9 | 112.668343
4 | HelloFresh | DI Water | TAPPI | Machine | 0.151 | 6 | 113.957535
4 | HelloFresh | DI Water | TAPPI | Machine | 0.151 | 6.1 | 115.178703
4 | HelloFresh | DI Water | TAPPI | Machine | 0.151 | 6.2 | 116.385506
4 | HelloFresh | DI Water | TAPPI | Machine | 0.151 | 6.3 | 117.549797
4 | HelloFresh | DI Water | TAPPI | Machine | 0.151 | 6.4 | 118.697083
4 | HelloFresh | DI Water | TAPPI | Machine | 0.151 | 6.5 | 119.883644
4 | HelloFresh | DI Water | TAPPI | Machine | 0.151 | 6.6 | 121.03064
4 | HelloFresh | DI Water | TAPPI | Machine | 0.151 | 6.7 | 122.130714
4 | HelloFresh | DI Water | TAPPI | Machine | 0.151 | 6.8 | 123.292374
4 | HelloFresh | DI Water | TAPPI | Machine | 0.151 | 6.9 | 124.339386
4 | HelloFresh | DI Water | TAPPI | Machine | 0.151 | 7 | 125.407501
4 | HelloFresh | DI Water | TAPPI | Machine | 0.151 | 7.1 | 126.438675
4 | HelloFresh | DI Water | TAPPI | Machine | 0.151 | 7.2 | 127.522339
4 | HelloFresh | DI Water | TAPPI | Machine | 0.151 | 7.3 | 128.571396
4 | HelloFresh | DI Water | TAPPI | Machine | 0.151 | 7.400001 | 129.582047
4 | HelloFresh | DI Water | TAPPI | Machine | 0.151 | 7.5 | 130.610886
4 | HelloFresh | DI Water | TAPPI | Machine | 0.151 | 7.6 | 131.57843
4 | HelloFresh | DI Water | TAPPI | Machine | 0.151 | 7.7 | 132.548035
4 | HelloFresh | DI Water | TAPPI | Machine | 0.151 | 7.8 | 133.497421
4 | HelloFresh | DI Water | TAPPI | Machine | 0.151 | 7.900001 | 134.47113
4 | HelloFresh | DI Water | TAPPI | Machine | 0.151 | 8 | 135.462723
4 | HelloFresh | DI Water | TAPPI | Machine | 0.151 | 8.1 | 136.40741
4 | HelloFresh | DI Water | TAPPI | Machine | 0.151 | 8.200001 | 137.340942
4 | HelloFresh | DI Water | TAPPI | Machine | 0.151 | 8.3 | 138.267456
4 | HelloFresh | DI Water | TAPPI | Machine | 0.151 | 8.400001 | 139.166107
4 | HelloFresh | DI Water | TAPPI | Machine | 0.151 | 8.5 | 140.063293
4 | HelloFresh | DI Water | TAPPI | Machine | 0.151 | 8.6 | 140.970734
4 | HelloFresh | DI Water | TAPPI | Machine | 0.151 | 8.700001 | 141.883469
4 | HelloFresh | DI Water | TAPPI | Machine | 0.151 | 8.8 | 142.793854
4 | HelloFresh | DI Water | TAPPI | Machine | 0.151 | 8.900001 | 143.659958
4 | HelloFresh | DI Water | TAPPI | Machine | 0.151 | 9 | 144.558319
4 | HelloFresh | DI Water | TAPPI | Machine | 0.151 | 9.1 | 145.422653
4 | HelloFresh | DI Water | TAPPI | Machine | 0.151 | 9.200001 | 146.25914
4 | HelloFresh | DI Water | TAPPI | Machine | 0.151 | 9.3 | 147.110016
4 | HelloFresh | DI Water | TAPPI | Machine | 0.151 | 9.400001 | 148.008667
4 | HelloFresh | DI Water | TAPPI | Machine | 0.151 | 9.5 | 148.841934
4 | HelloFresh | DI Water | TAPPI | Machine | 0.151 | 9.6 | 149.706863
4 | HelloFresh | DI Water | TAPPI | Machine | 0.151 | 9.700001 | 150.530457
4 | HelloFresh | DI Water | TAPPI | Machine | 0.151 | 9.8 | 151.334122
4 | HelloFresh | DI Water | TAPPI | Machine | 0.151 | 9.900001 | 152.138367
4 | HelloFresh | DI Water | TAPPI | Machine | 0.151 | 10 | 152.930862
4 | HelloFresh | DI Water | TAPPI | Machine | 0.151 | 10.1 | 153.775589
4 | HelloFresh | DI Water | TAPPI | Machine | 0.151 | 10.200001 | 154.485413
4 | HelloFresh | DI Water | TAPPI | Machine | 0.151 | 10.3 | 155.167969
4 | HelloFresh | DI Water | TAPPI | Machine | 0.151 | 10.400001 | 155.864609
4 | HelloFresh | DI Water | TAPPI | Machine | 0.151 | 10.500001 | 156.576797
4 | HelloFresh | DI Water | TAPPI | Machine | 0.151 | 10.6 | 157.157028
4 | HelloFresh | DI Water | TAPPI | Machine | 0.151 | 10.700001 | 157.611786
4 | HelloFresh | DI Water | TAPPI | Machine | 0.151 | 10.8 | -0.052195
4 | HelloFresh | DI Water | TAPPI | Machine | 0.151 | 10.900001 | -0.079464
4 | HelloFresh | DI Water | TAPPI | Machine | 0.151 | 11.000001 | -0.066551
4 | HelloFresh | DI Water | TAPPI | Machine | 0.151 | 11.1 | -0.060408
4 | HelloFresh | DI Water | TAPPI | Machine | 0.151 | 11.200001 | -0.067722
4 | HelloFresh | DI Water | TAPPI | Machine | 0.151 | 11.3 | -0.082094
4 | HelloFresh | DI Water | TAPPI | Machine | 0.151 | 11.400001 | -0.076817
4 | HelloFresh | DI Water | TAPPI | Machine | 0.151 | 11.500001 | -0.07624
4 | HelloFresh | DI Water | TAPPI | Machine | 0.151 | 11.6 | -0.079753
4 | HelloFresh | DI Water | TAPPI | Machine | 0.151 | 11.700001 | -0.075358
4 | HelloFresh | DI Water | TAPPI | Machine | 0.151 | 11.8 | -0.078582
5 | HelloFresh | DI Water | TAPPI | Machine | 0.151 | 0.2 | -0.019344
5 | HelloFresh | DI Water | TAPPI | Machine | 0.151 | 0.3 | -0.015543
5 | HelloFresh | DI Water | TAPPI | Machine | 0.151 | 0.4 | -0.021109
5 | HelloFresh | DI Water | TAPPI | Machine | 0.151 | 0.5 | 0.077988
5 | HelloFresh | DI Water | TAPPI | Machine | 0.151 | 0.6 | 0.481434
5 | HelloFresh | DI Water | TAPPI | Machine | 0.151 | 0.7 | 0.83562
5 | HelloFresh | DI Water | TAPPI | Machine | 0.151 | 0.8 | 0.928557
5 | HelloFresh | DI Water | TAPPI | Machine | 0.151 | 0.9 | 0.924162
5 | HelloFresh | DI Water | TAPPI | Machine | 0.151 | 1 | 0.979565
5 | HelloFresh | DI Water | TAPPI | Machine | 0.151 | 1.1 | 1.276872
5 | HelloFresh | DI Water | TAPPI | Machine | 0.151 | 1.2 | 1.289479
5 | HelloFresh | DI Water | TAPPI | Machine | 0.151 | 1.3 | 1.371574
5 | HelloFresh | DI Water | TAPPI | Machine | 0.151 | 1.4 | 2.517991
5 | HelloFresh | DI Water | TAPPI | Machine | 0.151 | 1.5 | 4.320856
5 | HelloFresh | DI Water | TAPPI | Machine | 0.151 | 1.6 | 6.524825
5 | HelloFresh | DI Water | TAPPI | Machine | 0.151 | 1.7 | 9.134294
5 | HelloFresh | DI Water | TAPPI | Machine | 0.151 | 1.8 | 12.102325
5 | HelloFresh | DI Water | TAPPI | Machine | 0.151 | 1.9 | 15.286165
5 | HelloFresh | DI Water | TAPPI | Machine | 0.151 | 2 | 18.576143
5 | HelloFresh | DI Water | TAPPI | Machine | 0.151 | 2.1 | 21.970207
5 | HelloFresh | DI Water | TAPPI | Machine | 0.151 | 2.2 | 25.397392
5 | HelloFresh | DI Water | TAPPI | Machine | 0.151 | 2.3 | 28.830442
5 | HelloFresh | DI Water | TAPPI | Machine | 0.151 | 2.4 | 32.253529
5 | HelloFresh | DI Water | TAPPI | Machine | 0.151 | 2.5 | 35.654926
5 | HelloFresh | DI Water | TAPPI | Machine | 0.151 | 2.6 | 38.982716
5 | HelloFresh | DI Water | TAPPI | Machine | 0.151 | 2.7 | 42.197338
5 | HelloFresh | DI Water | TAPPI | Machine | 0.151 | 2.8 | 45.371792
5 | HelloFresh | DI Water | TAPPI | Machine | 0.151 | 2.9 | 48.479103
5 | HelloFresh | DI Water | TAPPI | Machine | 0.151 | 3 | 51.431313
5 | HelloFresh | DI Water | TAPPI | Machine | 0.151 | 3.1 | 54.322834
5 | HelloFresh | DI Water | TAPPI | Machine | 0.151 | 3.2 | 57.101471
5 | HelloFresh | DI Water | TAPPI | Machine | 0.151 | 3.3 | 59.793324
5 | HelloFresh | DI Water | TAPPI | Machine | 0.151 | 3.4 | 62.382843
5 | HelloFresh | DI Water | TAPPI | Machine | 0.151 | 3.5 | 64.867699
5 | HelloFresh | DI Water | TAPPI | Machine | 0.151 | 3.6 | 67.337593
5 | HelloFresh | DI Water | TAPPI | Machine | 0.151 | 3.7 | 69.647118
5 | HelloFresh | DI Water | TAPPI | Machine | 0.151 | 3.8 | 71.904747
5 | HelloFresh | DI Water | TAPPI | Machine | 0.151 | 3.9 | 74.06707
5 | HelloFresh | DI Water | TAPPI | Machine | 0.151 | 4 | 76.180161
5 | HelloFresh | DI Water | TAPPI | Machine | 0.151 | 4.1 | 78.204391
5 | HelloFresh | DI Water | TAPPI | Machine | 0.151 | 4.2 | 80.15416
5 | HelloFresh | DI Water | TAPPI | Machine | 0.151 | 4.3 | 82.083107
5 | HelloFresh | DI Water | TAPPI | Machine | 0.151 | 4.4 | 83.944031
5 | HelloFresh | DI Water | TAPPI | Machine | 0.151 | 4.5 | 85.715828
5 | HelloFresh | DI Water | TAPPI | Machine | 0.151 | 4.6 | 87.46476
5 | HelloFresh | DI Water | TAPPI | Machine | 0.151 | 4.7 | 89.113701
5 | HelloFresh | DI Water | TAPPI | Machine | 0.151 | 4.8 | 90.760887
5 | HelloFresh | DI Water | TAPPI | Machine | 0.151 | 4.9 | 92.306923
5 | HelloFresh | DI Water | TAPPI | Machine | 0.151 | 5 | 93.830673
5 | HelloFresh | DI Water | TAPPI | Machine | 0.151 | 5.1 | 95.373474
5 | HelloFresh | DI Water | TAPPI | Machine | 0.151 | 5.2 | 96.776138
5 | HelloFresh | DI Water | TAPPI | Machine | 0.151 | 5.3 | 98.232162
5 | HelloFresh | DI Water | TAPPI | Machine | 0.151 | 5.4 | 99.590248
5 | HelloFresh | DI Water | TAPPI | Machine | 0.151 | 5.5 | 100.939842
5 | HelloFresh | DI Water | TAPPI | Machine | 0.151 | 5.6 | 102.228737
5 | HelloFresh | DI Water | TAPPI | Machine | 0.151 | 5.7 | 103.480103
5 | HelloFresh | DI Water | TAPPI | Machine | 0.151 | 5.8 | 104.771645
5 | HelloFresh | DI Water | TAPPI | Machine | 0.151 | 5.9 | 105.964661
5 | HelloFresh | DI Water | TAPPI | Machine | 0.151 | 6 | 107.191116
5 | HelloFresh | DI Water | TAPPI | Machine | 0.151 | 6.1 | 108.363617
5 | HelloFresh | DI Water | TAPPI | Machine | 0.151 | 6.2 | 109.522041
5 | HelloFresh | DI Water | TAPPI | Machine | 0.151 | 6.3 | 110.63385
5 | HelloFresh | DI Water | TAPPI | Machine | 0.151 | 6.4 | 111.72718
5 | HelloFresh | DI Water | TAPPI | Machine | 0.151 | 6.5 | 112.85511
5 | HelloFresh | DI Water | TAPPI | Machine | 0.151 | 6.6 | 113.938477
5 | HelloFresh | DI Water | TAPPI | Machine | 0.151 | 6.7 | 114.979324
5 | HelloFresh | DI Water | TAPPI | Machine | 0.151 | 6.8 | 116.074715
5 | HelloFresh | DI Water | TAPPI | Machine | 0.151 | 6.9 | 117.073357
5 | HelloFresh | DI Water | TAPPI | Machine | 0.151 | 7 | 118.083412
5 | HelloFresh | DI Water | TAPPI | Machine | 0.151 | 7.1 | 119.075302
5 | HelloFresh | DI Water | TAPPI | Machine | 0.151 | 7.2 | 120.081856
5 | HelloFresh | DI Water | TAPPI | Machine | 0.151 | 7.3 | 121.08606
5 | HelloFresh | DI Water | TAPPI | Machine | 0.151 | 7.400001 | 122.04129
5 | HelloFresh | DI Water | TAPPI | Machine | 0.151 | 7.5 | 123.026733
5 | HelloFresh | DI Water | TAPPI | Machine | 0.151 | 7.6 | 123.942101
5 | HelloFresh | DI Water | TAPPI | Machine | 0.151 | 7.7 | 124.863327
5 | HelloFresh | DI Water | TAPPI | Machine | 0.151 | 7.8 | 125.771942
5 | HelloFresh | DI Water | TAPPI | Machine | 0.151 | 7.900001 | 126.691116
5 | HelloFresh | DI Water | TAPPI | Machine | 0.151 | 8 | 127.626427
5 | HelloFresh | DI Water | TAPPI | Machine | 0.151 | 8.1 | 128.515106
5 | HelloFresh | DI Water | TAPPI | Machine | 0.151 | 8.200001 | 129.399399
5 | HelloFresh | DI Water | TAPPI | Machine | 0.151 | 8.3 | 130.274872
5 | HelloFresh | DI Water | TAPPI | Machine | 0.151 | 8.400001 | 131.128372
5 | HelloFresh | DI Water | TAPPI | Machine | 0.151 | 8.5 | 131.976013
5 | HelloFresh | DI Water | TAPPI | Machine | 0.151 | 8.6 | 132.830109
5 | HelloFresh | DI Water | TAPPI | Machine | 0.151 | 8.700001 | 133.698837
5 | HelloFresh | DI Water | TAPPI | Machine | 0.151 | 8.8 | 134.543549
5 | HelloFresh | DI Water | TAPPI | Machine | 0.151 | 8.900001 | 135.365387
5 | HelloFresh | DI Water | TAPPI | Machine | 0.151 | 9 | 136.205383
5 | HelloFresh | DI Water | TAPPI | Machine | 0.151 | 9.1 | 137.012863
5 | HelloFresh | DI Water | TAPPI | Machine | 0.151 | 9.200001 | 137.791885
5 | HelloFresh | DI Water | TAPPI | Machine | 0.151 | 9.3 | 138.592606
5 | HelloFresh | DI Water | TAPPI | Machine | 0.151 | 9.400001 | 139.447876
5 | HelloFresh | DI Water | TAPPI | Machine | 0.151 | 9.5 | 140.216354
5 | HelloFresh | DI Water | TAPPI | Machine | 0.151 | 9.6 | 141.029388
5 | HelloFresh | DI Water | TAPPI | Machine | 0.151 | 9.700001 | 141.80899
5 | HelloFresh | DI Water | TAPPI | Machine | 0.151 | 9.8 | 142.582169
5 | HelloFresh | DI Water | TAPPI | Machine | 0.151 | 9.900001 | 143.335678
5 | HelloFresh | DI Water | TAPPI | Machine | 0.151 | 10 | 144.073944
5 | HelloFresh | DI Water | TAPPI | Machine | 0.151 | 10.1 | 144.860016
5 | HelloFresh | DI Water | TAPPI | Machine | 0.151 | 10.200001 | 145.596237
5 | HelloFresh | DI Water | TAPPI | Machine | 0.151 | 10.3 | 146.36998
5 | HelloFresh | DI Water | TAPPI | Machine | 0.151 | 10.400001 | 147.099442
5 | HelloFresh | DI Water | TAPPI | Machine | 0.151 | 10.500001 | 147.853256
5 | HelloFresh | DI Water | TAPPI | Machine | 0.151 | 10.6 | 148.571014
5 | HelloFresh | DI Water | TAPPI | Machine | 0.151 | 10.700001 | 149.285843
5 | HelloFresh | DI Water | TAPPI | Machine | 0.151 | 10.8 | 150.023819
5 | HelloFresh | DI Water | TAPPI | Machine | 0.151 | 10.900001 | 150.726013
5 | HelloFresh | DI Water | TAPPI | Machine | 0.151 | 11.000001 | 151.424423
5 | HelloFresh | DI Water | TAPPI | Machine | 0.151 | 11.1 | 152.117233
5 | HelloFresh | DI Water | TAPPI | Machine | 0.151 | 11.200001 | 152.766083
5 | HelloFresh | DI Water | TAPPI | Machine | 0.151 | 11.3 | 153.414352
5 | HelloFresh | DI Water | TAPPI | Machine | 0.151 | 11.400001 | 153.969376
5 | HelloFresh | DI Water | TAPPI | Machine | 0.151 | 11.500001 | -0.081806
5 | HelloFresh | DI Water | TAPPI | Machine | 0.151 | 11.6 | 0.009961
5 | HelloFresh | DI Water | TAPPI | Machine | 0.151 | 11.700001 | 0.001459
5 | HelloFresh | DI Water | TAPPI | Machine | 0.151 | 11.8 | -0.027557
5 | HelloFresh | DI Water | TAPPI | Machine | 0.151 | 11.900001 | -0.041641
5 | HelloFresh | DI Water | TAPPI | Machine | 0.151 | 12.000001 | -0.045747
5 | HelloFresh | DI Water | TAPPI | Machine | 0.151 | 12.1 | -0.040165
5 | HelloFresh | DI Water | TAPPI | Machine | 0.151 | 12.200001 | -0.047207
5 | HelloFresh | DI Water | TAPPI | Machine | 0.151 | 12.3 | -0.04456
5 | HelloFresh | DI Water | TAPPI | Machine | 0.151 | 12.400001 | -0.049548
5 | HelloFresh | DI Water | TAPPI | Machine | 0.151 | 12.500001 | -0.048971
5 | HelloFresh | DI Water | TAPPI | Machine | 0.151 | 12.6 | -0.056302
6 | HelloFresh | DI Water | TAPPI | Machine | 0.151 | 0.2 | -0.021703
6 | HelloFresh | DI Water | TAPPI | Machine | 0.151 | 0.3 | -0.021991
6 | HelloFresh | DI Water | TAPPI | Machine | 0.151 | 0.4 | -0.026675
6 | HelloFresh | DI Water | TAPPI | Machine | 0.151 | 0.5 | 0.037823
6 | HelloFresh | DI Water | TAPPI | Machine | 0.151 | 0.6 | 0.344514
6 | HelloFresh | DI Water | TAPPI | Machine | 0.151 | 0.7 | 0.851146
6 | HelloFresh | DI Water | TAPPI | Machine | 0.151 | 0.8 | 0.935293
6 | HelloFresh | DI Water | TAPPI | Machine | 0.151 | 0.9 | 0.949072
6 | HelloFresh | DI Water | TAPPI | Machine | 0.151 | 1 | 0.955537
6 | HelloFresh | DI Water | TAPPI | Machine | 0.151 | 1.1 | 1.165167
6 | HelloFresh | DI Water | TAPPI | Machine | 0.151 | 1.2 | 1.322025
6 | HelloFresh | DI Water | TAPPI | Machine | 0.151 | 1.3 | 1.36219
6 | HelloFresh | DI Water | TAPPI | Machine | 0.151 | 1.4 | 2.09929
6 | HelloFresh | DI Water | TAPPI | Machine | 0.151 | 1.5 | 3.827985
6 | HelloFresh | DI Water | TAPPI | Machine | 0.151 | 1.6 | 5.824378
6 | HelloFresh | DI Water | TAPPI | Machine | 0.151 | 1.7 | 8.229764
6 | HelloFresh | DI Water | TAPPI | Machine | 0.151 | 1.8 | 11.031572
6 | HelloFresh | DI Water | TAPPI | Machine | 0.151 | 1.9 | 14.089622
6 | HelloFresh | DI Water | TAPPI | Machine | 0.151 | 2 | 17.285187
6 | HelloFresh | DI Water | TAPPI | Machine | 0.151 | 2.1 | 20.587772
6 | HelloFresh | DI Water | TAPPI | Machine | 0.151 | 2.2 | 23.909414
6 | HelloFresh | DI Water | TAPPI | Machine | 0.151 | 2.3 | 27.221079
6 | HelloFresh | DI Water | TAPPI | Machine | 0.151 | 2.4 | 30.459743
6 | HelloFresh | DI Water | TAPPI | Machine | 0.151 | 2.5 | 33.651497
6 | HelloFresh | DI Water | TAPPI | Machine | 0.151 | 2.6 | 36.779045
6 | HelloFresh | DI Water | TAPPI | Machine | 0.151 | 2.7 | 39.773472
6 | HelloFresh | DI Water | TAPPI | Machine | 0.151 | 2.8 | 42.713955
6 | HelloFresh | DI Water | TAPPI | Machine | 0.151 | 2.9 | 45.601955
6 | HelloFresh | DI Water | TAPPI | Machine | 0.151 | 3 | 48.332802
6 | HelloFresh | DI Water | TAPPI | Machine | 0.151 | 3.1 | 51.031685
6 | HelloFresh | DI Water | TAPPI | Machine | 0.151 | 3.2 | 53.60215
6 | HelloFresh | DI Water | TAPPI | Machine | 0.151 | 3.3 | 56.115154
6 | HelloFresh | DI Water | TAPPI | Machine | 0.151 | 3.4 | 58.529049
6 | HelloFresh | DI Water | TAPPI | Machine | 0.151 | 3.5 | 60.860565
6 | HelloFresh | DI Water | TAPPI | Machine | 0.151 | 3.6 | 63.181225
6 | HelloFresh | DI Water | TAPPI | Machine | 0.151 | 3.7 | 65.369652
6 | HelloFresh | DI Water | TAPPI | Machine | 0.151 | 3.8 | 67.519379
6 | HelloFresh | DI Water | TAPPI | Machine | 0.151 | 3.9 | 69.579674
6 | HelloFresh | DI Water | TAPPI | Machine | 0.151 | 4 | 71.594543
6 | HelloFresh | DI Water | TAPPI | Machine | 0.151 | 4.1 | 73.52964
6 | HelloFresh | DI Water | TAPPI | Machine | 0.151 | 4.2 | 75.381187
6 | HelloFresh | DI Water | TAPPI | Machine | 0.151 | 4.3 | 77.223938
6 | HelloFresh | DI Water | TAPPI | Machine | 0.151 | 4.4 | 79.001595
6 | HelloFresh | DI Water | TAPPI | Machine | 0.151 | 4.5 | 80.691589
6 | HelloFresh | DI Water | TAPPI | Machine | 0.151 | 4.6 | 82.37513
6 | HelloFresh | DI Water | TAPPI | Machine | 0.151 | 4.7 | 83.965149
6 | HelloFresh | DI Water | TAPPI | Machine | 0.151 | 4.8 | 85.550171
6 | HelloFresh | DI Water | TAPPI | Machine | 0.151 | 4.9 | 87.059265
6 | HelloFresh | DI Water | TAPPI | Machine | 0.151 | 5 | 88.533463
6 | HelloFresh | DI Water | TAPPI | Machine | 0.151 | 5.1 | 90.042259
6 | HelloFresh | DI Water | TAPPI | Machine | 0.151 | 5.2 | 91.412956
6 | HelloFresh | DI Water | TAPPI | Machine | 0.151 | 5.3 | 92.817673
6 | HelloFresh | DI Water | TAPPI | Machine | 0.151 | 5.4 | 94.141457
6 | HelloFresh | DI Water | TAPPI | Machine | 0.151 | 5.5 | 95.468773
6 | HelloFresh | DI Water | TAPPI | Machine | 0.151 | 5.6 | 96.750633
6 | HelloFresh | DI Water | TAPPI | Machine | 0.151 | 5.7 | 97.99202
6 | HelloFresh | DI Water | TAPPI | Machine | 0.151 | 5.8 | 99.268318
6 | HelloFresh | DI Water | TAPPI | Machine | 0.151 | 5.9 | 100.45607
6 | HelloFresh | DI Water | TAPPI | Machine | 0.151 | 6 | 101.678116
6 | HelloFresh | DI Water | TAPPI | Machine | 0.151 | 6.1 | 102.849144
6 | HelloFresh | DI Water | TAPPI | Machine | 0.151 | 6.2 | 104.005516
6 | HelloFresh | DI Water | TAPPI | Machine | 0.151 | 6.3 | 105.123184
6 | HelloFresh | DI Water | TAPPI | Machine | 0.151 | 6.4 | 106.218285
6 | HelloFresh | DI Water | TAPPI | Machine | 0.151 | 6.5 | 107.346504
6 | HelloFresh | DI Water | TAPPI | Machine | 0.151 | 6.6 | 108.450989
6 | HelloFresh | DI Water | TAPPI | Machine | 0.151 | 6.7 | 109.500923
6 | HelloFresh | DI Water | TAPPI | Machine | 0.151 | 6.8 | 110.605988
6 | HelloFresh | DI Water | TAPPI | Machine | 0.151 | 6.9 | 111.647125
6 | HelloFresh | DI Water | TAPPI | Machine | 0.151 | 7 | 112.67215
6 | HelloFresh | DI Water | TAPPI | Machine | 0.151 | 7.1 | 113.682228
6 | HelloFresh | DI Water | TAPPI | Machine | 0.151 | 7.2 | 114.709595
6 | HelloFresh | DI Water | TAPPI | Machine | 0.151 | 7.3 | 115.722878
6 | HelloFresh | DI Water | TAPPI | Machine | 0.151 | 7.400001 | 116.697762
6 | HelloFresh | DI Water | TAPPI | Machine | 0.151 | 7.5 | 117.700798
6 | HelloFresh | DI Water | TAPPI | Machine | 0.151 | 7.6 | 118.638153
6 | HelloFresh | DI Water | TAPPI | Machine | 0.151 | 7.7 | 119.593094
6 | HelloFresh | DI Water | TAPPI | Machine | 0.151 | 7.8 | 120.504936
6 | HelloFresh | DI Water | TAPPI | Machine | 0.151 | 7.900001 | 121.443176
6 | HelloFresh | DI Water | TAPPI | Machine | 0.151 | 8 | 122.39402
6 | HelloFresh | DI Water | TAPPI | Machine | 0.151 | 8.1 | 123.3255
6 | HelloFresh | DI Water | TAPPI | Machine | 0.151 | 8.200001 | 124.21154
6 | HelloFresh | DI Water | TAPPI | Machine | 0.151 | 8.3 | 125.118706
6 | HelloFresh | DI Water | TAPPI | Machine | 0.151 | 8.400001 | 126.004158
6 | HelloFresh | DI Water | TAPPI | Machine | 0.151 | 8.5 | 126.866165
6 | HelloFresh | DI Water | TAPPI | Machine | 0.151 | 8.6 | 127.742241
6 | HelloFresh | DI Water | TAPPI | Machine | 0.151 | 8.700001 | 128.63913
6 | HelloFresh | DI Water | TAPPI | Machine | 0.151 | 8.8 | 129.509628
6 | HelloFresh | DI Water | TAPPI | Machine | 0.151 | 8.900001 | 130.359329
6 | HelloFresh | DI Water | TAPPI | Machine | 0.151 | 9 | 131.207245
6 | HelloFresh | DI Water | TAPPI | Machine | 0.151 | 9.1 | 132.031723
6 | HelloFresh | DI Water | TAPPI | Machine | 0.151 | 9.200001 | 132.855606
6 | HelloFresh | DI Water | TAPPI | Machine | 0.151 | 9.3 | 133.679489
6 | HelloFresh | DI Water | TAPPI | Machine | 0.151 | 9.400001 | 134.548248
6 | HelloFresh | DI Water | TAPPI | Machine | 0.151 | 9.5 | 135.366257
6 | HelloFresh | DI Water | TAPPI | Machine | 0.151 | 9.6 | 136.183701
6 | HelloFresh | DI Water | TAPPI | Machine | 0.151 | 9.700001 | 136.981781
6 | HelloFresh | DI Water | TAPPI | Machine | 0.151 | 9.8 | 137.771362
6 | HelloFresh | DI Water | TAPPI | Machine | 0.151 | 9.900001 | 138.541595
6 | HelloFresh | DI Water | TAPPI | Machine | 0.151 | 10 | 139.310364
6 | HelloFresh | DI Water | TAPPI | Machine | 0.151 | 10.1 | 140.124863
6 | HelloFresh | DI Water | TAPPI | Machine | 0.151 | 10.200001 | 140.872818
6 | HelloFresh | DI Water | TAPPI | Machine | 0.151 | 10.3 | 141.667969
6 | HelloFresh | DI Water | TAPPI | Machine | 0.151 | 10.400001 | 142.412674
6 | HelloFresh | DI Water | TAPPI | Machine | 0.151 | 10.500001 | 143.187317
6 | HelloFresh | DI Water | TAPPI | Machine | 0.151 | 10.6 | 143.913284
6 | HelloFresh | DI Water | TAPPI | Machine | 0.151 | 10.700001 | 144.612259
6 | HelloFresh | DI Water | TAPPI | Machine | 0.151 | 10.8 | 145.356979
6 | HelloFresh | DI Water | TAPPI | Machine | 0.151 | 10.900001 | 146.073273
6 | HelloFresh | DI Water | TAPPI | Machine | 0.151 | 11.000001 | 146.783676
6 | HelloFresh | DI Water | TAPPI | Machine | 0.151 | 11.1 | 147.446609
6 | HelloFresh | DI Water | TAPPI | Machine | 0.151 | 11.200001 | 148.069351
6 | HelloFresh | DI Water | TAPPI | Machine | 0.151 | 11.3 | 148.553131
6 | HelloFresh | DI Water | TAPPI | Machine | 0.151 | 11.400001 | -0.044271
6 | HelloFresh | DI Water | TAPPI | Machine | 0.151 | 11.500001 | -0.034005
6 | HelloFresh | DI Water | TAPPI | Machine | 0.151 | 11.6 | -0.025504
6 | HelloFresh | DI Water | TAPPI | Machine | 0.151 | 11.700001 | -0.029916
6 | HelloFresh | DI Water | TAPPI | Machine | 0.151 | 11.8 | -0.039588
6 | HelloFresh | DI Water | TAPPI | Machine | 0.151 | 11.900001 | -0.036058
6 | HelloFresh | DI Water | TAPPI | Machine | 0.151 | 12.000001 | -0.038417
6 | HelloFresh | DI Water | TAPPI | Machine | 0.151 | 12.1 | -0.041047
6 | HelloFresh | DI Water | TAPPI | Machine | 0.151 | 12.200001 | -0.045153
6 | HelloFresh | DI Water | TAPPI | Machine | 0.151 | 12.3 | -0.043389
6 | HelloFresh | DI Water | TAPPI | Machine | 0.151 | 12.400001 | -0.05805
7 | HelloFresh | DI Water | TAPPI | Machine | 0.151 | 0.2 | -0.008213
7 | HelloFresh | DI Water | TAPPI | Machine | 0.151 | 0.3 | -0.00616
7 | HelloFresh | DI Water | TAPPI | Machine | 0.151 | 0.4 | -0.008213
7 | HelloFresh | DI Water | TAPPI | Machine | 0.151 | 0.5 | -0.003513
7 | HelloFresh | DI Water | TAPPI | Machine | 0.151 | 0.6 | 0.000288
7 | HelloFresh | DI Water | TAPPI | Machine | 0.151 | 0.7 | 0.01349
7 | HelloFresh | DI Water | TAPPI | Machine | 0.151 | 0.8 | 0.241005
7 | HelloFresh | DI Water | TAPPI | Machine | 0.151 | 0.9 | 0.367082
7 | HelloFresh | DI Water | TAPPI | Machine | 0.151 | 1 | 0.435398
7 | HelloFresh | DI Water | TAPPI | Machine | 0.151 | 1.1 | 1.058146
7 | HelloFresh | DI Water | TAPPI | Machine | 0.151 | 1.2 | 2.428566
7 | HelloFresh | DI Water | TAPPI | Machine | 0.151 | 1.3 | 4.04291
7 | HelloFresh | DI Water | TAPPI | Machine | 0.151 | 1.4 | 5.856923
7 | HelloFresh | DI Water | TAPPI | Machine | 0.151 | 1.5 | 7.989064
7 | HelloFresh | DI Water | TAPPI | Machine | 0.151 | 1.6 | 10.393874
7 | HelloFresh | DI Water | TAPPI | Machine | 0.151 | 1.7 | 13.169856
7 | HelloFresh | DI Water | TAPPI | Machine | 0.151 | 1.8 | 16.120903
7 | HelloFresh | DI Water | TAPPI | Machine | 0.151 | 1.9 | 19.547512
7 | HelloFresh | DI Water | TAPPI | Machine | 0.151 | 2 | 23.1509
7 | HelloFresh | DI Water | TAPPI | Machine | 0.151 | 2.1 | 26.829367
7 | HelloFresh | DI Water | TAPPI | Machine | 0.151 | 2.2 | 30.475574
7 | HelloFresh | DI Water | TAPPI | Machine | 0.151 | 2.3 | 34.074001
7 | HelloFresh | DI Water | TAPPI | Machine | 0.151 | 2.4 | 37.582409
7 | HelloFresh | DI Water | TAPPI | Machine | 0.151 | 2.5 | 40.962982
7 | HelloFresh | DI Water | TAPPI | Machine | 0.151 | 2.6 | 44.267612
7 | HelloFresh | DI Water | TAPPI | Machine | 0.151 | 2.7 | 47.425938
7 | HelloFresh | DI Water | TAPPI | Machine | 0.151 | 2.8 | 50.524162
7 | HelloFresh | DI Water | TAPPI | Machine | 0.151 | 2.9 | 53.535889
7 | HelloFresh | DI Water | TAPPI | Machine | 0.151 | 3 | 56.398972
7 | HelloFresh | DI Water | TAPPI | Machine | 0.151 | 3.1 | 59.211025
7 | HelloFresh | DI Water | TAPPI | Machine | 0.151 | 3.2 | 61.911964
7 | HelloFresh | DI Water | TAPPI | Machine | 0.151 | 3.3 | 64.546936
7 | HelloFresh | DI Water | TAPPI | Machine | 0.151 | 3.4 | 67.060822
7 | HelloFresh | DI Water | TAPPI | Machine | 0.151 | 3.5 | 69.501106
7 | HelloFresh | DI Water | TAPPI | Machine | 0.151 | 3.6 | 71.95459
7 | HelloFresh | DI Water | TAPPI | Machine | 0.151 | 3.7 | 74.232735
7 | HelloFresh | DI Water | TAPPI | Machine | 0.151 | 3.8 | 76.462791
7 | HelloFresh | DI Water | TAPPI | Machine | 0.151 | 3.9 | 78.591415
7 | HelloFresh | DI Water | TAPPI | Machine | 0.151 | 4 | 80.669304
7 | HelloFresh | DI Water | TAPPI | Machine | 0.151 | 4.1 | 82.663933
7 | HelloFresh | DI Water | TAPPI | Machine | 0.151 | 4.2 | 84.56649
7 | HelloFresh | DI Water | TAPPI | Machine | 0.151 | 4.3 | 86.44384
7 | HelloFresh | DI Water | TAPPI | Machine | 0.151 | 4.4 | 88.251114
7 | HelloFresh | DI Water | TAPPI | Machine | 0.151 | 4.5 | 89.985374
7 | HelloFresh | DI Water | TAPPI | Machine | 0.151 | 4.6 | 91.66745
7 | HelloFresh | DI Water | TAPPI | Machine | 0.151 | 4.7 | 93.279747
7 | HelloFresh | DI Water | TAPPI | Machine | 0.151 | 4.8 | 94.867706
7 | HelloFresh | DI Water | TAPPI | Machine | 0.151 | 4.9 | 96.378563
7 | HelloFresh | DI Water | TAPPI | Machine | 0.151 | 5 | 97.857155
7 | HelloFresh | DI Water | TAPPI | Machine | 0.151 | 5.1 | 99.363014
7 | HelloFresh | DI Water | TAPPI | Machine | 0.151 | 5.2 | 100.711441
7 | HelloFresh | DI Water | TAPPI | Machine | 0.151 | 5.3 | 102.136673
7 | HelloFresh | DI Water | TAPPI | Machine | 0.151 | 5.4 | 103.429092
7 | HelloFresh | DI Water | TAPPI | Machine | 0.151 | 5.5 | 104.762848
7 | HelloFresh | DI Water | TAPPI | Machine | 0.151 | 5.6 | 106.012749
7 | HelloFresh | DI Water | TAPPI | Machine | 0.151 | 5.7 | 107.234505
7 | HelloFresh | DI Water | TAPPI | Machine | 0.151 | 5.8 | 108.510208
7 | HelloFresh | DI Water | TAPPI | Machine | 0.151 | 5.9 | 109.668045
7 | HelloFresh | DI Water | TAPPI | Machine | 0.151 | 6 | 110.87925
7 | HelloFresh | DI Water | TAPPI | Machine | 0.151 | 6.1 | 112.018028
7 | HelloFresh | DI Water | TAPPI | Machine | 0.151 | 6.2 | 113.154465
7 | HelloFresh | DI Water | TAPPI | Machine | 0.151 | 6.3 | 114.244278
7 | HelloFresh | DI Water | TAPPI | Machine | 0.151 | 6.4 | 115.316223
7 | HelloFresh | DI Water | TAPPI | Machine | 0.151 | 6.5 | 116.41835
7 | HelloFresh | DI Water | TAPPI | Machine | 0.151 | 6.6 | 117.48793
7 | HelloFresh | DI Water | TAPPI | Machine | 0.151 | 6.7 | 118.511787
7 | HelloFresh | DI Water | TAPPI | Machine | 0.151 | 6.8 | 119.600708
7 | HelloFresh | DI Water | TAPPI | Machine | 0.151 | 6.9 | 120.599937
7 | HelloFresh | DI Water | TAPPI | Machine | 0.151 | 7 | 121.592712
7 | HelloFresh | DI Water | TAPPI | Machine | 0.151 | 7.1 | 122.564072
7 | HelloFresh | DI Water | TAPPI | Machine | 0.151 | 7.2 | 123.571793
7 | HelloFresh | DI Water | TAPPI | Machine | 0.151 | 7.3 | 124.555466
7 | HelloFresh | DI Water | TAPPI | Machine | 0.151 | 7.400001 | 125.500443
7 | HelloFresh | DI Water | TAPPI | Machine | 0.151 | 7.5 | 126.46888
7 | HelloFresh | DI Water | TAPPI | Machine | 0.151 | 7.6 | 127.366058
7 | HelloFresh | DI Water | TAPPI | Machine | 0.151 | 7.7 | 128.296387
7 | HelloFresh | DI Water | TAPPI | Machine | 0.151 | 7.8 | 129.174805
7 | HelloFresh | DI Water | TAPPI | Machine | 0.151 | 7.900001 | 130.086655
7 | HelloFresh | DI Water | TAPPI | Machine | 0.151 | 8 | 131.013733
7 | HelloFresh | DI Water | TAPPI | Machine | 0.151 | 8.1 | 131.895966
7 | HelloFresh | DI Water | TAPPI | Machine | 0.151 | 8.200001 | 132.76413
7 | HelloFresh | DI Water | TAPPI | Machine | 0.151 | 8.3 | 133.651642
7 | HelloFresh | DI Water | TAPPI | Machine | 0.151 | 8.400001 | 134.482849
7 | HelloFresh | DI Water | TAPPI | Machine | 0.151 | 8.5 | 135.334595
7 | HelloFresh | DI Water | TAPPI | Machine | 0.151 | 8.6 | 136.181061
7 | HelloFresh | DI Water | TAPPI | Machine | 0.151 | 8.700001 | 137.064758
7 | HelloFresh | DI Water | TAPPI | Machine | 0.151 | 8.8 | 137.90184
7 | HelloFresh | DI Water | TAPPI | Machine | 0.151 | 8.900001 | 138.723373
7 | HelloFresh | DI Water | TAPPI | Machine | 0.151 | 9 | 139.549316
7 | HelloFresh | DI Water | TAPPI | Machine | 0.151 | 9.1 | 140.352097
7 | HelloFresh | DI Water | TAPPI | Machine | 0.151 | 9.200001 | 141.150467
7 | HelloFresh | DI Water | TAPPI | Machine | 0.151 | 9.3 | 141.942993
7 | HelloFresh | DI Water | TAPPI | Machine | 0.151 | 9.400001 | 142.809967
7 | HelloFresh | DI Water | TAPPI | Machine | 0.151 | 9.5 | 143.589584
7 | HelloFresh | DI Water | TAPPI | Machine | 0.151 | 9.6 | 144.398514
7 | HelloFresh | DI Water | TAPPI | Machine | 0.151 | 9.700001 | 145.180176
7 | HelloFresh | DI Water | TAPPI | Machine | 0.151 | 9.8 | 145.952759
7 | HelloFresh | DI Water | TAPPI | Machine | 0.151 | 9.900001 | 146.701874
7 | HelloFresh | DI Water | TAPPI | Machine | 0.151 | 10 | 147.453064
7 | HelloFresh | DI Water | TAPPI | Machine | 0.151 | 10.1 | 148.254654
7 | HelloFresh | DI Water | TAPPI | Machine | 0.151 | 10.200001 | 149.013748
7 | HelloFresh | DI Water | TAPPI | Machine | 0.151 | 10.3 | 149.785446
7 | HelloFresh | DI Water | TAPPI | Machine | 0.151 | 10.400001 | 150.520782
7 | HelloFresh | DI Water | TAPPI | Machine | 0.151 | 10.500001 | 151.288666
7 | HelloFresh | DI Water | TAPPI | Machine | 0.151 | 10.6 | 151.993225
7 | HelloFresh | DI Water | TAPPI | Machine | 0.151 | 10.700001 | 152.701584
7 | HelloFresh | DI Water | TAPPI | Machine | 0.151 | 10.8 | 153.44426
7 | HelloFresh | DI Water | TAPPI | Machine | 0.151 | 10.900001 | 154.171982
7 | HelloFresh | DI Water | TAPPI | Machine | 0.151 | 11.000001 | 154.870667
7 | HelloFresh | DI Water | TAPPI | Machine | 0.151 | 11.1 | 155.562897
7 | HelloFresh | DI Water | TAPPI | Machine | 0.151 | 11.200001 | 156.231689
7 | HelloFresh | DI Water | TAPPI | Machine | 0.151 | 11.3 | 156.911331
7 | HelloFresh | DI Water | TAPPI | Machine | 0.151 | 11.400001 | 157.540817
7 | HelloFresh | DI Water | TAPPI | Machine | 0.151 | 11.500001 | 157.931656
7 | HelloFresh | DI Water | TAPPI | Machine | 0.151 | 11.6 | 158.127808
7 | HelloFresh | DI Water | TAPPI | Machine | 0.151 | 11.700001 | 157.992935
7 | HelloFresh | DI Water | TAPPI | Machine | 0.151 | 11.8 | -0.913608
7 | HelloFresh | DI Water | TAPPI | Machine | 0.151 | 11.900001 | -0.942929
7 | HelloFresh | DI Water | TAPPI | Machine | 0.151 | 12.000001 | -0.952313
7 | HelloFresh | DI Water | TAPPI | Machine | 0.151 | 12.1 | -0.948783
7 | HelloFresh | DI Water | TAPPI | Machine | 0.151 | 12.200001 | -0.958761
7 | HelloFresh | DI Water | TAPPI | Machine | 0.151 | 12.3 | -0.965498
7 | HelloFresh | DI Water | TAPPI | Machine | 0.151 | 12.400001 | -0.969604
7 | HelloFresh | DI Water | TAPPI | Machine | 0.151 | 12.500001 | -0.96638
7 | HelloFresh | DI Water | TAPPI | Machine | 0.151 | 12.6 | -0.968433
7 | HelloFresh | DI Water | TAPPI | Machine | 0.151 | 12.700001 | -0.973999
7 | HelloFresh | DI Water | TAPPI | Machine | 0.151 | 12.8 | -0.999214
7 | HelloFresh | DI Water | TAPPI | Machine | 0.151 | 12.900001 | -1.011245
8 | HelloFresh | DI Water | TAPPI | Machine | 0.151 | 0.2 | 0.002936
8 | HelloFresh | DI Water | TAPPI | Machine | 0.151 | 0.3 | 0.000594
8 | HelloFresh | DI Water | TAPPI | Machine | 0.151 | 0.4 | 0.013202
8 | HelloFresh | DI Water | TAPPI | Machine | 0.151 | 0.5 | 0.091783
8 | HelloFresh | DI Water | TAPPI | Machine | 0.151 | 0.6 | 0.618065
8 | HelloFresh | DI Water | TAPPI | Machine | 0.151 | 0.7 | 1.015063
8 | HelloFresh | DI Water | TAPPI | Machine | 0.151 | 0.8 | 1.002744
8 | HelloFresh | DI Water | TAPPI | Machine | 0.151 | 0.9 | 1.00948
8 | HelloFresh | DI Water | TAPPI | Machine | 0.151 | 1 | 1.087773
8 | HelloFresh | DI Water | TAPPI | Machine | 0.151 | 1.1 | 1.372473
8 | HelloFresh | DI Water | TAPPI | Machine | 0.151 | 1.2 | 1.375392
8 | HelloFresh | DI Water | TAPPI | Machine | 0.151 | 1.3 | 1.509681
8 | HelloFresh | DI Water | TAPPI | Machine | 0.151 | 1.4 | 2.830536
8 | HelloFresh | DI Water | TAPPI | Machine | 0.151 | 1.5 | 4.848037
8 | HelloFresh | DI Water | TAPPI | Machine | 0.151 | 1.6 | 7.336112
8 | HelloFresh | DI Water | TAPPI | Machine | 0.151 | 1.7 | 10.320875
8 | HelloFresh | DI Water | TAPPI | Machine | 0.151 | 1.8 | 13.519359
8 | HelloFresh | DI Water | TAPPI | Machine | 0.151 | 1.9 | 16.90229
8 | HelloFresh | DI Water | TAPPI | Machine | 0.151 | 2 | 20.40453
8 | HelloFresh | DI Water | TAPPI | Machine | 0.151 | 2.1 | 24.041363
8 | HelloFresh | DI Water | TAPPI | Machine | 0.151 | 2.2 | 27.680241
8 | HelloFresh | DI Water | TAPPI | Machine | 0.151 | 2.3 | 31.284817
8 | HelloFresh | DI Water | TAPPI | Machine | 0.151 | 2.4 | 34.800259
8 | HelloFresh | DI Water | TAPPI | Machine | 0.151 | 2.5 | 38.264977
8 | HelloFresh | DI Water | TAPPI | Machine | 0.151 | 2.6 | 41.657276
8 | HelloFresh | DI Water | TAPPI | Machine | 0.151 | 2.7 | 44.910305
8 | HelloFresh | DI Water | TAPPI | Machine | 0.151 | 2.8 | 48.100006
8 | HelloFresh | DI Water | TAPPI | Machine | 0.151 | 2.9 | 51.224331
8 | HelloFresh | DI Water | TAPPI | Machine | 0.151 | 3 | 54.204391
8 | HelloFresh | DI Water | TAPPI | Machine | 0.151 | 3.1 | 57.121418
8 | HelloFresh | DI Water | TAPPI | Machine | 0.151 | 3.2 | 59.921459
8 | HelloFresh | DI Water | TAPPI | Machine | 0.151 | 3.3 | 62.631195
8 | HelloFresh | DI Water | TAPPI | Machine | 0.151 | 3.4 | 65.22805
8 | HelloFresh | DI Water | TAPPI | Machine | 0.151 | 3.5 | 67.731667
8 | HelloFresh | DI Water | TAPPI | Machine | 0.151 | 3.6 | 70.222084
8 | HelloFresh | DI Water | TAPPI | Machine | 0.151 | 3.7 | 72.567375
8 | HelloFresh | DI Water | TAPPI | Machine | 0.151 | 3.8 | 74.851974
8 | HelloFresh | DI Water | TAPPI | Machine | 0.151 | 3.9 | 77.032196
8 | HelloFresh | DI Water | TAPPI | Machine | 0.151 | 4 | 79.142632
8 | HelloFresh | DI Water | TAPPI | Machine | 0.151 | 4.1 | 81.168335
8 | HelloFresh | DI Water | TAPPI | Machine | 0.151 | 4.2 | 83.099342
8 | HelloFresh | DI Water | TAPPI | Machine | 0.151 | 4.3 | 85.007179
8 | HelloFresh | DI Water | TAPPI | Machine | 0.151 | 4.4 | 86.849052
8 | HelloFresh | DI Water | TAPPI | Machine | 0.151 | 4.5 | 88.583908
8 | HelloFresh | DI Water | TAPPI | Machine | 0.151 | 4.6 | 90.290314
8 | HelloFresh | DI Water | TAPPI | Machine | 0.151 | 4.7 | 91.909355
8 | HelloFresh | DI Water | TAPPI | Machine | 0.151 | 4.8 | 93.513145
8 | HelloFresh | DI Water | TAPPI | Machine | 0.151 | 4.9 | 95.021942
8 | HelloFresh | DI Water | TAPPI | Machine | 0.151 | 5 | 96.49057
8 | HelloFresh | DI Water | TAPPI | Machine | 0.151 | 5.1 | 97.994675
8 | HelloFresh | DI Water | TAPPI | Machine | 0.151 | 5.2 | 99.356277
8 | HelloFresh | DI Water | TAPPI | Machine | 0.151 | 5.3 | 100.763931
8 | HelloFresh | DI Water | TAPPI | Machine | 0.151 | 5.4 | 102.086838
8 | HelloFresh | DI Water | TAPPI | Machine | 0.151 | 5.5 | 103.394798
8 | HelloFresh | DI Water | TAPPI | Machine | 0.151 | 5.6 | 104.655258
8 | HelloFresh | DI Water | TAPPI | Machine | 0.151 | 5.7 | 105.857956
8 | HelloFresh | DI Water | TAPPI | Machine | 0.151 | 5.8 | 107.124855
8 | HelloFresh | DI Water | TAPPI | Machine | 0.151 | 5.9 | 108.275665
8 | HelloFresh | DI Water | TAPPI | Machine | 0.151 | 6 | 109.458717
8 | HelloFresh | DI Water | TAPPI | Machine | 0.151 | 6.1 | 110.604828
8 | HelloFresh | DI Water | TAPPI | Machine | 0.151 | 6.2 | 111.718971
8 | HelloFresh | DI Water | TAPPI | Machine | 0.151 | 6.3 | 112.810257
8 | HelloFresh | DI Water | TAPPI | Machine | 0.151 | 6.4 | 113.889526
8 | HelloFresh | DI Water | TAPPI | Machine | 0.151 | 6.5 | 114.977287
8 | HelloFresh | DI Water | TAPPI | Machine | 0.151 | 6.6 | 116.055374
8 | HelloFresh | DI Water | TAPPI | Machine | 0.151 | 6.7 | 117.080399
8 | HelloFresh | DI Water | TAPPI | Machine | 0.151 | 6.8 | 118.145584
8 | HelloFresh | DI Water | TAPPI | Machine | 0.151 | 6.9 | 119.147148
8 | HelloFresh | DI Water | TAPPI | Machine | 0.151 | 7 | 120.124672
8 | HelloFresh | DI Water | TAPPI | Machine | 0.151 | 7.1 | 121.097206
8 | HelloFresh | DI Water | TAPPI | Machine | 0.151 | 7.2 | 122.071205
8 | HelloFresh | DI Water | TAPPI | Machine | 0.151 | 7.3 | 123.070724
8 | HelloFresh | DI Water | TAPPI | Machine | 0.151 | 7.400001 | 123.997231
8 | HelloFresh | DI Water | TAPPI | Machine | 0.151 | 7.5 | 124.96244
8 | HelloFresh | DI Water | TAPPI | Machine | 0.151 | 7.6 | 125.849068
8 | HelloFresh | DI Water | TAPPI | Machine | 0.151 | 7.7 | 126.775574
8 | HelloFresh | DI Water | TAPPI | Machine | 0.151 | 7.8 | 127.644608
8 | HelloFresh | DI Water | TAPPI | Machine | 0.151 | 7.900001 | 128.535934
8 | HelloFresh | DI Water | TAPPI | Machine | 0.151 | 8 | 129.461853
8 | HelloFresh | DI Water | TAPPI | Machine | 0.151 | 8.1 | 130.325317
8 | HelloFresh | DI Water | TAPPI | Machine | 0.151 | 8.200001 | 131.186142
8 | HelloFresh | DI Water | TAPPI | Machine | 0.151 | 8.3 | 132.054306
8 | HelloFresh | DI Water | TAPPI | Machine | 0.151 | 8.400001 | 132.877609
8 | HelloFresh | DI Water | TAPPI | Machine | 0.151 | 8.5 | 133.711166
8 | HelloFresh | DI Water | TAPPI | Machine | 0.151 | 8.6 | 134.545029
8 | HelloFresh | DI Water | TAPPI | Machine | 0.151 | 8.700001 | 135.397934
8 | HelloFresh | DI Water | TAPPI | Machine | 0.151 | 8.8 | 136.220657
8 | HelloFresh | DI Water | TAPPI | Machine | 0.151 | 8.900001 | 137.021378
8 | HelloFresh | DI Water | TAPPI | Machine | 0.151 | 9 | 137.826492
8 | HelloFresh | DI Water | TAPPI | Machine | 0.151 | 9.1 | 138.608749
8 | HelloFresh | DI Water | TAPPI | Machine | 0.151 | 9.200001 | 139.355225
8 | HelloFresh | DI Water | TAPPI | Machine | 0.151 | 9.3 | 140.118423
8 | HelloFresh | DI Water | TAPPI | Machine | 0.151 | 9.400001 | 140.923553
8 | HelloFresh | DI Water | TAPPI | Machine | 0.151 | 9.5 | 141.665634
8 | HelloFresh | DI Water | TAPPI | Machine | 0.151 | 9.6 | 142.390106
8 | HelloFresh | DI Water | TAPPI | Machine | 0.151 | 9.700001 | 143.086761
8 | HelloFresh | DI Water | TAPPI | Machine | 0.151 | 9.8 | 143.731781
8 | HelloFresh | DI Water | TAPPI | Machine | 0.151 | 9.900001 | 144.207367
8 | HelloFresh | DI Water | TAPPI | Machine | 0.151 | 10 | 76.710266
8 | HelloFresh | DI Water | TAPPI | Machine | 0.151 | 10.1 | 0.003818
8 | HelloFresh | DI Water | TAPPI | Machine | 0.151 | 10.200001 | 0.023468
8 | HelloFresh | DI Water | TAPPI | Machine | 0.151 | 10.3 | 0.012319
8 | HelloFresh | DI Water | TAPPI | Machine | 0.151 | 10.400001 | 0.006465
8 | HelloFresh | DI Water | TAPPI | Machine | 0.151 | 10.500001 | 0.01086
8 | HelloFresh | DI Water | TAPPI | Machine | 0.151 | 10.6 | 0.007924
8 | HelloFresh | DI Water | TAPPI | Machine | 0.151 | 10.700001 | 0.002936
8 | HelloFresh | DI Water | TAPPI | Machine | 0.151 | 10.8 | 0.007042
8 | HelloFresh | DI Water | TAPPI | Machine | 0.151 | 10.900001 | -0.000865
9 | HelloFresh | DI Water | TAPPI | Machine | 0.151 | 0.2 | -0.004106
9 | HelloFresh | DI Water | TAPPI | Machine | 0.151 | 0.3 | 0.002053
9 | HelloFresh | DI Water | TAPPI | Machine | 0.151 | 0.4 | -0.0047
9 | HelloFresh | DI Water | TAPPI | Machine | 0.151 | 0.5 | 0.186468
9 | HelloFresh | DI Water | TAPPI | Machine | 0.151 | 0.6 | 0.523346
9 | HelloFresh | DI Water | TAPPI | Machine | 0.151 | 0.7 | 0.589914
9 | HelloFresh | DI Water | TAPPI | Machine | 0.151 | 0.8 | 0.620101
9 | HelloFresh | DI Water | TAPPI | Machine | 0.151 | 0.9 | 0.64737
9 | HelloFresh | DI Water | TAPPI | Machine | 0.151 | 1 | 0.960797
9 | HelloFresh | DI Water | TAPPI | Machine | 0.151 | 1.1 | 1.086297
9 | HelloFresh | DI Water | TAPPI | Machine | 0.151 | 1.2 | 2.078775
9 | HelloFresh | DI Water | TAPPI | Machine | 0.151 | 1.3 | 3.381744
9 | HelloFresh | DI Water | TAPPI | Machine | 0.151 | 1.4 | 5.305409
9 | HelloFresh | DI Water | TAPPI | Machine | 0.151 | 1.5 | 7.554821
9 | HelloFresh | DI Water | TAPPI | Machine | 0.151 | 1.6 | 9.954064
9 | HelloFresh | DI Water | TAPPI | Machine | 0.151 | 1.7 | 12.697805
9 | HelloFresh | DI Water | TAPPI | Machine | 0.151 | 1.8 | 15.569677
9 | HelloFresh | DI Water | TAPPI | Machine | 0.151 | 1.9 | 18.519842
9 | HelloFresh | DI Water | TAPPI | Machine | 0.151 | 2 | 21.554441
9 | HelloFresh | DI Water | TAPPI | Machine | 0.151 | 2.1 | 24.644453
9 | HelloFresh | DI Water | TAPPI | Machine | 0.151 | 2.2 | 27.726845
9 | HelloFresh | DI Water | TAPPI | Machine | 0.151 | 2.3 | 30.762905
9 | HelloFresh | DI Water | TAPPI | Machine | 0.151 | 2.4 | 33.728306
9 | HelloFresh | DI Water | TAPPI | Machine | 0.151 | 2.5 | 36.643871
9 | HelloFresh | DI Water | TAPPI | Machine | 0.151 | 2.6 | 39.504017
9 | HelloFresh | DI Water | TAPPI | Machine | 0.151 | 2.7 | 42.323116
9 | HelloFresh | DI Water | TAPPI | Machine | 0.151 | 2.8 | 45.104095
9 | HelloFresh | DI Water | TAPPI | Machine | 0.151 | 2.9 | 47.843739
9 | HelloFresh | DI Water | TAPPI | Machine | 0.151 | 3 | 50.461411
9 | HelloFresh | DI Water | TAPPI | Machine | 0.151 | 3.1 | 53.021908
9 | HelloFresh | DI Water | TAPPI | Machine | 0.151 | 3.2 | 55.464245
9 | HelloFresh | DI Water | TAPPI | Machine | 0.151 | 3.3 | 57.831818
9 | HelloFresh | DI Water | TAPPI | Machine | 0.151 | 3.4 | 60.106155
9 | HelloFresh | DI Water | TAPPI | Machine | 0.151 | 3.5 | 62.269077
9 | HelloFresh | DI Water | TAPPI | Machine | 0.151 | 3.6 | 64.430832
9 | HelloFresh | DI Water | TAPPI | Machine | 0.151 | 3.7 | 66.445686
9 | HelloFresh | DI Water | TAPPI | Machine | 0.151 | 3.8 | 68.424179
9 | HelloFresh | DI Water | TAPPI | Machine | 0.151 | 3.9 | 70.331436
9 | HelloFresh | DI Water | TAPPI | Machine | 0.151 | 4 | 72.1689
9 | HelloFresh | DI Water | TAPPI | Machine | 0.151 | 4.1 | 73.958878
9 | HelloFresh | DI Water | TAPPI | Machine | 0.151 | 4.2 | 75.654442
9 | HelloFresh | DI Water | TAPPI | Machine | 0.151 | 4.3 | 77.369652
9 | HelloFresh | DI Water | TAPPI | Machine | 0.151 | 4.4 | 78.99192
9 | HelloFresh | DI Water | TAPPI | Machine | 0.151 | 4.5 | 80.541176
9 | HelloFresh | DI Water | TAPPI | Machine | 0.151 | 4.6 | 82.07724
9 | HelloFresh | DI Water | TAPPI | Machine | 0.151 | 4.7 | 83.533554
9 | HelloFresh | DI Water | TAPPI | Machine | 0.151 | 4.8 | 84.995438
9 | HelloFresh | DI Water | TAPPI | Machine | 0.151 | 4.9 | 86.364372
9 | HelloFresh | DI Water | TAPPI | Machine | 0.151 | 5 | 87.706932
9 | HelloFresh | DI Water | TAPPI | Machine | 0.151 | 5.1 | 89.072937
9 | HelloFresh | DI Water | TAPPI | Machine | 0.151 | 5.2 | 90.320786
9 | HelloFresh | DI Water | TAPPI | Machine | 0.151 | 5.3 | 91.607635
9 | HelloFresh | DI Water | TAPPI | Machine | 0.151 | 5.4 | 92.808571
9 | HelloFresh | DI Water | TAPPI | Machine | 0.151 | 5.5 | 94.014206
9 | HelloFresh | DI Water | TAPPI | Machine | 0.151 | 5.6 | 95.175262
9 | HelloFresh | DI Water | TAPPI | Machine | 0.151 | 5.7 | 96.292053
9 | HelloFresh | DI Water | TAPPI | Machine | 0.151 | 5.8 | 97.446976
9 | HelloFresh | DI Water | TAPPI | Machine | 0.151 | 5.9 | 98.512451
9 | HelloFresh | DI Water | TAPPI | Machine | 0.151 | 6 | 99.604027
9 | HelloFresh | DI Water | TAPPI | Machine | 0.151 | 6.1 | 100.657776
9 | HelloFresh | DI Water | TAPPI | Machine | 0.151 | 6.2 | 101.679573
9 | HelloFresh | DI Water | TAPPI | Machine | 0.151 | 6.3 | 102.685532
9 | HelloFresh | DI Water | TAPPI | Machine | 0.151 | 6.4 | 103.674782
9 | HelloFresh | DI Water | TAPPI | Machine | 0.151 | 6.5 | 104.675179
9 | HelloFresh | DI Water | TAPPI | Machine | 0.151 | 6.6 | 105.659447
9 | HelloFresh | DI Water | TAPPI | Machine | 0.151 | 6.7 | 106.600014
9 | HelloFresh | DI Water | TAPPI | Machine | 0.151 | 6.8 | 107.597183
9 | HelloFresh | DI Water | TAPPI | Machine | 0.151 | 6.9 | 108.511093
9 | HelloFresh | DI Water | TAPPI | Machine | 0.151 | 7 | 109.427612
9 | HelloFresh | DI Water | TAPPI | Machine | 0.151 | 7.1 | 110.332138
9 | HelloFresh | DI Water | TAPPI | Machine | 0.151 | 7.2 | 111.226974
9 | HelloFresh | DI Water | TAPPI | Machine | 0.151 | 7.3 | 112.160515
9 | HelloFresh | DI Water | TAPPI | Machine | 0.151 | 7.400001 | 113.023399
9 | HelloFresh | DI Water | TAPPI | Machine | 0.151 | 7.5 | 113.918533
9 | HelloFresh | DI Water | TAPPI | Machine | 0.151 | 7.6 | 114.738899
9 | HelloFresh | DI Water | TAPPI | Machine | 0.151 | 7.7 | 115.586838
9 | HelloFresh | DI Water | TAPPI | Machine | 0.151 | 7.8 | 116.394592
9 | HelloFresh | DI Water | TAPPI | Machine | 0.151 | 7.900001 | 117.229614
9 | HelloFresh | DI Water | TAPPI | Machine | 0.151 | 8 | 118.079308
9 | HelloFresh | DI Water | TAPPI | Machine | 0.151 | 8.1 | 118.889709
9 | HelloFresh | DI Water | TAPPI | Machine | 0.151 | 8.200001 | 119.691017
9 | HelloFresh | DI Water | TAPPI | Machine | 0.151 | 8.3 | 120.498192
9 | HelloFresh | DI Water | TAPPI | Machine | 0.151 | 8.400001 | 121.26255
9 | HelloFresh | DI Water | TAPPI | Machine | 0.151 | 8.5 | 122.030739
9 | HelloFresh | DI Water | TAPPI | Machine | 0.151 | 8.6 | 122.82061
9 | HelloFresh | DI Water | TAPPI | Machine | 0.151 | 8.700001 | 123.612244
9 | HelloFresh | DI Water | TAPPI | Machine | 0.151 | 8.8 | 124.387459
9 | HelloFresh | DI Water | TAPPI | Machine | 0.151 | 8.900001 | 125.136581
9 | HelloFresh | DI Water | TAPPI | Machine | 0.151 | 9 | 125.89743
9 | HelloFresh | DI Water | TAPPI | Machine | 0.151 | 9.1 | 126.642738
9 | HelloFresh | DI Water | TAPPI | Machine | 0.151 | 9.200001 | 127.359604
9 | HelloFresh | DI Water | TAPPI | Machine | 0.151 | 9.3 | 128.091431
9 | HelloFresh | DI Water | TAPPI | Machine | 0.151 | 9.400001 | 128.875153
9 | HelloFresh | DI Water | TAPPI | Machine | 0.151 | 9.5 | 129.577942
9 | HelloFresh | DI Water | TAPPI | Machine | 0.151 | 9.6 | 130.322083
9 | HelloFresh | DI Water | TAPPI | Machine | 0.151 | 9.700001 | 131.037476
9 | HelloFresh | DI Water | TAPPI | Machine | 0.151 | 9.8 | 131.73822
9 | HelloFresh | DI Water | TAPPI | Machine | 0.151 | 9.900001 | 132.433395
9 | HelloFresh | DI Water | TAPPI | Machine | 0.151 | 10 | 133.115372
9 | HelloFresh | DI Water | TAPPI | Machine | 0.151 | 10.1 | 133.838684
9 | HelloFresh | DI Water | TAPPI | Machine | 0.151 | 10.200001 | 134.523605
9 | HelloFresh | DI Water | TAPPI | Machine | 0.151 | 10.3 | 135.217606
9 | HelloFresh | DI Water | TAPPI | Machine | 0.151 | 10.400001 | 135.891968
9 | HelloFresh | DI Water | TAPPI | Machine | 0.151 | 10.500001 | 136.572769
9 | HelloFresh | DI Water | TAPPI | Machine | 0.151 | 10.6 | 137.244476
9 | HelloFresh | DI Water | TAPPI | Machine | 0.151 | 10.700001 | 137.871048
9 | HelloFresh | DI Water | TAPPI | Machine | 0.151 | 10.8 | 138.552444
9 | HelloFresh | DI Water | TAPPI | Machine | 0.151 | 10.900001 | 139.208023
9 | HelloFresh | DI Water | TAPPI | Machine | 0.151 | 11.000001 | 139.860397
9 | HelloFresh | DI Water | TAPPI | Machine | 0.151 | 11.1 | 140.498108
9 | HelloFresh | DI Water | TAPPI | Machine | 0.151 | 11.200001 | 141.109421
9 | HelloFresh | DI Water | TAPPI | Machine | 0.151 | 11.3 | 141.739502
9 | HelloFresh | DI Water | TAPPI | Machine | 0.151 | 11.400001 | 142.313293
9 | HelloFresh | DI Water | TAPPI | Machine | 0.151 | 11.500001 | 142.872116
9 | HelloFresh | DI Water | TAPPI | Machine | 0.151 | 11.6 | 143.492523
9 | HelloFresh | DI Water | TAPPI | Machine | 0.151 | 11.700001 | 143.992142
9 | HelloFresh | DI Water | TAPPI | Machine | 0.151 | 11.8 | 144.538071
9 | HelloFresh | DI Water | TAPPI | Machine | 0.151 | 11.900001 | 144.938873
9 | HelloFresh | DI Water | TAPPI | Machine | 0.151 | 12.000001 | 145.160522
9 | HelloFresh | DI Water | TAPPI | Machine | 0.151 | 12.1 | -0.374718
9 | HelloFresh | DI Water | TAPPI | Machine | 0.151 | 12.200001 | -0.39788
9 | HelloFresh | DI Water | TAPPI | Machine | 0.151 | 12.3 | -0.404617
9 | HelloFresh | DI Water | TAPPI | Machine | 0.151 | 12.400001 | -0.393485
9 | HelloFresh | DI Water | TAPPI | Machine | 0.151 | 12.500001 | -0.401681
9 | HelloFresh | DI Water | TAPPI | Machine | 0.151 | 12.6 | -0.402275
9 | HelloFresh | DI Water | TAPPI | Machine | 0.151 | 12.700001 | -0.40051
9 | HelloFresh | DI Water | TAPPI | Machine | 0.151 | 12.8 | -0.406093
9 | HelloFresh | DI Water | TAPPI | Machine | 0.151 | 12.900001 | -0.404617
9 | HelloFresh | DI Water | TAPPI | Machine | 0.151 | 13.000001 | -0.403734
9 | HelloFresh | DI Water | TAPPI | Machine | 0.151 | 13.1 | -0.411065
9 | HelloFresh | DI Water | TAPPI | Machine | 0.151 | 13.200001 | -0.414289
10 | HelloFresh | DI Water | TAPPI | Machine | 0.151 | 0.1 | 0.024638
10 | HelloFresh | DI Water | TAPPI | Machine | 0.151 | 0.2 | 0.027269
10 | HelloFresh | DI Water | TAPPI | Machine | 0.151 | 0.3 | 0.021991
10 | HelloFresh | DI Water | TAPPI | Machine | 0.151 | 0.4 | 0.35741
10 | HelloFresh | DI Water | TAPPI | Machine | 0.151 | 0.5 | 0.468232
10 | HelloFresh | DI Water | TAPPI | Machine | 0.151 | 0.6 | 0.479669
10 | HelloFresh | DI Water | TAPPI | Machine | 0.151 | 0.7 | 0.483775
10 | HelloFresh | DI Water | TAPPI | Machine | 0.151 | 0.8 | 0.581124
10 | HelloFresh | DI Water | TAPPI | Machine | 0.151 | 0.9 | 0.833567
10 | HelloFresh | DI Water | TAPPI | Machine | 0.151 | 1 | 0.827118
10 | HelloFresh | DI Water | TAPPI | Machine | 0.151 | 1.1 | 1.390341
10 | HelloFresh | DI Water | TAPPI | Machine | 0.151 | 1.2 | 2.913512
10 | HelloFresh | DI Water | TAPPI | Machine | 0.151 | 1.3 | 4.846272
10 | HelloFresh | DI Water | TAPPI | Machine | 0.151 | 1.4 | 7.275415
10 | HelloFresh | DI Water | TAPPI | Machine | 0.151 | 1.5 | 10.287447
10 | HelloFresh | DI Water | TAPPI | Machine | 0.151 | 1.6 | 13.659502
10 | HelloFresh | DI Water | TAPPI | Machine | 0.151 | 1.7 | 17.21806
10 | HelloFresh | DI Water | TAPPI | Machine | 0.151 | 1.8 | 20.80151
10 | HelloFresh | DI Water | TAPPI | Machine | 0.151 | 1.9 | 24.350971
10 | HelloFresh | DI Water | TAPPI | Machine | 0.151 | 2 | 27.931503
10 | HelloFresh | DI Water | TAPPI | Machine | 0.151 | 2.1 | 31.524643
10 | HelloFresh | DI Water | TAPPI | Machine | 0.151 | 2.2 | 35.072044
10 | HelloFresh | DI Water | TAPPI | Machine | 0.151 | 2.3 | 38.515072
10 | HelloFresh | DI Water | TAPPI | Machine | 0.151 | 2.4 | 41.888313
10 | HelloFresh | DI Water | TAPPI | Machine | 0.151 | 2.5 | 45.161865
10 | HelloFresh | DI Water | TAPPI | Machine | 0.151 | 2.6 | 48.290581
10 | HelloFresh | DI Water | TAPPI | Machine | 0.151 | 2.7 | 51.345707
10 | HelloFresh | DI Water | TAPPI | Machine | 0.151 | 2.8 | 54.33427
10 | HelloFresh | DI Water | TAPPI | Machine | 0.151 | 2.9 | 57.159233
10 | HelloFresh | DI Water | TAPPI | Machine | 0.151 | 3 | 59.939041
10 | HelloFresh | DI Water | TAPPI | Machine | 0.151 | 3.1 | 62.564926
10 | HelloFresh | DI Water | TAPPI | Machine | 0.151 | 3.2 | 65.119263
10 | HelloFresh | DI Water | TAPPI | Machine | 0.151 | 3.3 | 67.546646
10 | HelloFresh | DI Water | TAPPI | Machine | 0.151 | 3.4 | 69.890175
10 | HelloFresh | DI Water | TAPPI | Machine | 0.151 | 3.5 | 72.219055
10 | HelloFresh | DI Water | TAPPI | Machine | 0.151 | 3.6 | 74.38784
10 | HelloFresh | DI Water | TAPPI | Machine | 0.151 | 3.7 | 76.517044
10 | HelloFresh | DI Water | TAPPI | Machine | 0.151 | 3.8 | 78.5448
10 | HelloFresh | DI Water | TAPPI | Machine | 0.151 | 3.9 | 80.522713
10 | HelloFresh | DI Water | TAPPI | Machine | 0.151 | 4 | 82.428795
10 | HelloFresh | DI Water | TAPPI | Machine | 0.151 | 4.1 | 84.247498
10 | HelloFresh | DI Water | TAPPI | Machine | 0.151 | 4.2 | 86.06855
10 | HelloFresh | DI Water | TAPPI | Machine | 0.151 | 4.3 | 87.797249
10 | HelloFresh | DI Water | TAPPI | Machine | 0.151 | 4.4 | 89.460266
10 | HelloFresh | DI Water | TAPPI | Machine | 0.151 | 4.5 | 91.10305
10 | HelloFresh | DI Water | TAPPI | Machine | 0.151 | 4.6 | 92.6614
10 | HelloFresh | DI Water | TAPPI | Machine | 0.151 | 4.7 | 94.200989
10 | HelloFresh | DI Water | TAPPI | Machine | 0.151 | 4.8 | 95.667557
10 | HelloFresh | DI Water | TAPPI | Machine | 0.151 | 4.9 | 97.101593
10 | HelloFresh | DI Water | TAPPI | Machine | 0.151 | 5 | 98.556435
10 | HelloFresh | DI Water | TAPPI | Machine | 0.151 | 5.1 | 99.877594
10 | HelloFresh | DI Water | TAPPI | Machine | 0.151 | 5.2 | 101.261482
10 | HelloFresh | DI Water | TAPPI | Machine | 0.151 | 5.3 | 102.550079
10 | HelloFresh | DI Water | TAPPI | Machine | 0.151 | 5.4 | 103.846603
10 | HelloFresh | DI Water | TAPPI | Machine | 0.151 | 5.5 | 105.09417
10 | HelloFresh | DI Water | TAPPI | Machine | 0.151 | 5.6 | 106.296562
10 | HelloFresh | DI Water | TAPPI | Machine | 0.151 | 5.7 | 107.543831
10 | HelloFresh | DI Water | TAPPI | Machine | 0.151 | 5.8 | 108.697563
10 | HelloFresh | DI Water | TAPPI | Machine | 0.151 | 5.9 | 109.879448
10 | HelloFresh | DI Water | TAPPI | Machine | 0.151 | 6 | 111.023209
10 | HelloFresh | DI Water | TAPPI | Machine | 0.151 | 6.1 | 112.130623
10 | HelloFresh | DI Water | TAPPI | Machine | 0.151 | 6.2 | 113.210464
10 | HelloFresh | DI Water | TAPPI | Machine | 0.151 | 6.3 | 114.292076
10 | HelloFresh | DI Water | TAPPI | Machine | 0.151 | 6.4 | 115.398026
10 | HelloFresh | DI Water | TAPPI | Machine | 0.151 | 6.5 | 116.470238
10 | HelloFresh | DI Water | TAPPI | Machine | 0.151 | 6.6 | 117.493805
10 | HelloFresh | DI Water | TAPPI | Machine | 0.151 | 6.7 | 118.580688
10 | HelloFresh | DI Water | TAPPI | Machine | 0.151 | 6.8 | 119.580193
10 | HelloFresh | DI Water | TAPPI | Machine | 0.151 | 6.9 | 120.567688
10 | HelloFresh | DI Water | TAPPI | Machine | 0.151 | 7 | 121.548729
10 | HelloFresh | DI Water | TAPPI | Machine | 0.151 | 7.1 | 122.540909
10 | HelloFresh | DI Water | TAPPI | Machine | 0.151 | 7.2 | 123.532204
10 | HelloFresh | DI Water | TAPPI | Machine | 0.151 | 7.3 | 124.476303
10 | HelloFresh | DI Water | TAPPI | Machine | 0.151 | 7.400001 | 125.44474
10 | HelloFresh | DI Water | TAPPI | Machine | 0.151 | 7.5 | 126.336639
10 | HelloFresh | DI Water | TAPPI | Machine | 0.151 | 7.6 | 127.268135
10 | HelloFresh | DI Water | TAPPI | Machine | 0.151 | 7.7 | 128.127213
10 | HelloFresh | DI Water | TAPPI | Machine | 0.151 | 7.8 | 129.022339
10 | HelloFresh | DI Water | TAPPI | Machine | 0.151 | 7.900001 | 129.904572
10 | HelloFresh | DI Water | TAPPI | Machine | 0.151 | 8 | 130.363129
10 | HelloFresh | DI Water | TAPPI | Machine | 0.151 | 8.1 | -0.52864
10 | HelloFresh | DI Water | TAPPI | Machine | 0.151 | 8.200001 | -0.524229
10 | HelloFresh | DI Water | TAPPI | Machine | 0.151 | 8.3 | -0.518086
10 | HelloFresh | DI Water | TAPPI | Machine | 0.151 | 8.400001 | -0.513097
10 | HelloFresh | DI Water | TAPPI | Machine | 0.151 | 8.5 | -0.519257
10 | HelloFresh | DI Water | TAPPI | Machine | 0.151 | 8.6 | -0.525705
10 | HelloFresh | DI Water | TAPPI | Machine | 0.151 | 8.700001 | -0.529506
10 | HelloFresh | DI Water | TAPPI | Machine | 0.151 | 8.8 | -0.530982
10 | HelloFresh | DI Water | TAPPI | Machine | 0.151 | 8.900001 | -0.525111
10 | HelloFresh | DI Water | TAPPI | Machine | 0.151 | 9 | -0.526876
10 | HelloFresh | DI Water | TAPPI | Machine | 0.151 | 9.1 | -0.533035
10 | HelloFresh | DI Water | TAPPI | Machine | 0.151 | 9.200001 | -0.522175
1 | HelloFresh | 0.5 wt% GO | TAPPI | Machine | 0.163 | 0.2 | 0.002342
1 | HelloFresh | 0.5 wt% GO | TAPPI | Machine | 0.163 | 0.3 | 0.00263
1 | HelloFresh | 0.5 wt% GO | TAPPI | Machine | 0.163 | 0.4 | 0.002053
1 | HelloFresh | 0.5 wt% GO | TAPPI | Machine | 0.163 | 0.5 | 0.015832
1 | HelloFresh | 0.5 wt% GO | TAPPI | Machine | 0.163 | 0.6 | 0.09382
1 | HelloFresh | 0.5 wt% GO | TAPPI | Machine | 0.163 | 0.7 | 0.224291
1 | HelloFresh | 0.5 wt% GO | TAPPI | Machine | 0.163 | 0.8 | 0.534783
1 | HelloFresh | 0.5 wt% GO | TAPPI | Machine | 0.163 | 0.9 | 1.061659
1 | HelloFresh | 0.5 wt% GO | TAPPI | Machine | 0.163 | 1 | 1.177487
1 | HelloFresh | 0.5 wt% GO | TAPPI | Machine | 0.163 | 1.1 | 1.057569
1 | HelloFresh | 0.5 wt% GO | TAPPI | Machine | 0.163 | 1.2 | 1.117672
1 | HelloFresh | 0.5 wt% GO | TAPPI | Machine | 0.163 | 1.3 | 1.285373
1 | HelloFresh | 0.5 wt% GO | TAPPI | Machine | 0.163 | 1.4 | 1.437259
1 | HelloFresh | 0.5 wt% GO | TAPPI | Machine | 0.163 | 1.5 | 1.442231
1 | HelloFresh | 0.5 wt% GO | TAPPI | Machine | 0.163 | 1.6 | 1.745698
1 | HelloFresh | 0.5 wt% GO | TAPPI | Machine | 0.163 | 1.7 | 2.939305
1 | HelloFresh | 0.5 wt% GO | TAPPI | Machine | 0.163 | 1.8 | 4.553954
1 | HelloFresh | 0.5 wt% GO | TAPPI | Machine | 0.163 | 1.9 | 6.608973
1 | HelloFresh | 0.5 wt% GO | TAPPI | Machine | 0.163 | 2 | 9.05483
1 | HelloFresh | 0.5 wt% GO | TAPPI | Machine | 0.163 | 2.1 | 11.927295
1 | HelloFresh | 0.5 wt% GO | TAPPI | Machine | 0.163 | 2.2 | 15.149534
1 | HelloFresh | 0.5 wt% GO | TAPPI | Machine | 0.163 | 2.3 | 18.51251
1 | HelloFresh | 0.5 wt% GO | TAPPI | Machine | 0.163 | 2.4 | 21.910681
1 | HelloFresh | 0.5 wt% GO | TAPPI | Machine | 0.163 | 2.5 | 25.290075
1 | HelloFresh | 0.5 wt% GO | TAPPI | Machine | 0.163 | 2.6 | 28.689119
1 | HelloFresh | 0.5 wt% GO | TAPPI | Machine | 0.163 | 2.7 | 32.038029
1 | HelloFresh | 0.5 wt% GO | TAPPI | Machine | 0.163 | 2.8 | 35.311581
1 | HelloFresh | 0.5 wt% GO | TAPPI | Machine | 0.163 | 2.9 | 38.564323
1 | HelloFresh | 0.5 wt% GO | TAPPI | Machine | 0.163 | 3 | 41.734673
1 | HelloFresh | 0.5 wt% GO | TAPPI | Machine | 0.163 | 3.1 | 44.809734
1 | HelloFresh | 0.5 wt% GO | TAPPI | Machine | 0.163 | 3.2 | 47.820873
1 | HelloFresh | 0.5 wt% GO | TAPPI | Machine | 0.163 | 3.3 | 50.696854
1 | HelloFresh | 0.5 wt% GO | TAPPI | Machine | 0.163 | 3.4 | 53.513897
1 | HelloFresh | 0.5 wt% GO | TAPPI | Machine | 0.163 | 3.5 | 56.179649
1 | HelloFresh | 0.5 wt% GO | TAPPI | Machine | 0.163 | 3.6 | 58.814327
1 | HelloFresh | 0.5 wt% GO | TAPPI | Machine | 0.163 | 3.7 | 61.350491
1 | HelloFresh | 0.5 wt% GO | TAPPI | Machine | 0.163 | 3.8 | 63.752663
1 | HelloFresh | 0.5 wt% GO | TAPPI | Machine | 0.163 | 3.9 | 66.111732
1 | HelloFresh | 0.5 wt% GO | TAPPI | Machine | 0.163 | 4 | 68.331245
1 | HelloFresh | 0.5 wt% GO | TAPPI | Machine | 0.163 | 4.1 | 70.531982
1 | HelloFresh | 0.5 wt% GO | TAPPI | Machine | 0.163 | 4.2 | 72.600784
1 | HelloFresh | 0.5 wt% GO | TAPPI | Machine | 0.163 | 4.3 | 74.625023
1 | HelloFresh | 0.5 wt% GO | TAPPI | Machine | 0.163 | 4.4 | 76.603821
1 | HelloFresh | 0.5 wt% GO | TAPPI | Machine | 0.163 | 4.5 | 78.464455
1 | HelloFresh | 0.5 wt% GO | TAPPI | Machine | 0.163 | 4.6 | 80.277298
1 | HelloFresh | 0.5 wt% GO | TAPPI | Machine | 0.163 | 4.7 | 82.043228
1 | HelloFresh | 0.5 wt% GO | TAPPI | Machine | 0.163 | 4.8 | 83.741135
1 | HelloFresh | 0.5 wt% GO | TAPPI | Machine | 0.163 | 4.9 | 85.395653
1 | HelloFresh | 0.5 wt% GO | TAPPI | Machine | 0.163 | 5 | 86.944916
1 | HelloFresh | 0.5 wt% GO | TAPPI | Machine | 0.163 | 5.1 | 88.522903
1 | HelloFresh | 0.5 wt% GO | TAPPI | Machine | 0.163 | 5.2 | 90.006783
1 | HelloFresh | 0.5 wt% GO | TAPPI | Machine | 0.163 | 5.3 | 91.464272
1 | HelloFresh | 0.5 wt% GO | TAPPI | Machine | 0.163 | 5.4 | 92.89624
1 | HelloFresh | 0.5 wt% GO | TAPPI | Machine | 0.163 | 5.5 | 94.253464
1 | HelloFresh | 0.5 wt% GO | TAPPI | Machine | 0.163 | 5.6 | 95.621521
1 | HelloFresh | 0.5 wt% GO | TAPPI | Machine | 0.163 | 5.7 | 96.894585
1 | HelloFresh | 0.5 wt% GO | TAPPI | Machine | 0.163 | 5.8 | 98.208115
1 | HelloFresh | 0.5 wt% GO | TAPPI | Machine | 0.163 | 5.9 | 99.446877
1 | HelloFresh | 0.5 wt% GO | TAPPI | Machine | 0.163 | 6 | 100.663933
1 | HelloFresh | 0.5 wt% GO | TAPPI | Machine | 0.163 | 6.1 | 101.894196
1 | HelloFresh | 0.5 wt% GO | TAPPI | Machine | 0.163 | 6.2 | 103.058487
1 | HelloFresh | 0.5 wt% GO | TAPPI | Machine | 0.163 | 6.3 | 104.209579
1 | HelloFresh | 0.5 wt% GO | TAPPI | Machine | 0.163 | 6.4 | 105.318161
1 | HelloFresh | 0.5 wt% GO | TAPPI | Machine | 0.163 | 6.5 | 106.446381
1 | HelloFresh | 0.5 wt% GO | TAPPI | Machine | 0.163 | 6.6 | 107.585754
1 | HelloFresh | 0.5 wt% GO | TAPPI | Machine | 0.163 | 6.7 | 108.64772
1 | HelloFresh | 0.5 wt% GO | TAPPI | Machine | 0.163 | 6.8 | 109.716133
1 | HelloFresh | 0.5 wt% GO | TAPPI | Machine | 0.163 | 6.9 | 110.792465
1 | HelloFresh | 0.5 wt% GO | TAPPI | Machine | 0.163 | 7 | 111.789635
1 | HelloFresh | 0.5 wt% GO | TAPPI | Machine | 0.163 | 7.1 | 112.812004
1 | HelloFresh | 0.5 wt% GO | TAPPI | Machine | 0.163 | 7.2 | 113.796562
1 | HelloFresh | 0.5 wt% GO | TAPPI | Machine | 0.163 | 7.3 | 114.858528
1 | HelloFresh | 0.5 wt% GO | TAPPI | Machine | 0.163 | 7.400001 | 115.806442
1 | HelloFresh | 0.5 wt% GO | TAPPI | Machine | 0.163 | 7.5 | 116.793053
1 | HelloFresh | 0.5 wt% GO | TAPPI | Machine | 0.163 | 7.6 | 117.728935
1 | HelloFresh | 0.5 wt% GO | TAPPI | Machine | 0.163 | 7.7 | 118.663071
1 | HelloFresh | 0.5 wt% GO | TAPPI | Machine | 0.163 | 7.8 | 119.589272
1 | HelloFresh | 0.5 wt% GO | TAPPI | Machine | 0.163 | 7.900001 | 120.485878
1 | HelloFresh | 0.5 wt% GO | TAPPI | Machine | 0.163 | 8 | 121.452263
1 | HelloFresh | 0.5 wt% GO | TAPPI | Machine | 0.163 | 8.1 | 122.34446
1 | HelloFresh | 0.5 wt% GO | TAPPI | Machine | 0.163 | 8.200001 | 123.240768
1 | HelloFresh | 0.5 wt% GO | TAPPI | Machine | 0.163 | 8.3 | 124.132088
1 | HelloFresh | 0.5 wt% GO | TAPPI | Machine | 0.163 | 8.400001 | 125.007866
1 | HelloFresh | 0.5 wt% GO | TAPPI | Machine | 0.163 | 8.5 | 125.861366
1 | HelloFresh | 0.5 wt% GO | TAPPI | Machine | 0.163 | 8.6 | 126.714577
1 | HelloFresh | 0.5 wt% GO | TAPPI | Machine | 0.163 | 8.700001 | 127.591522
1 | HelloFresh | 0.5 wt% GO | TAPPI | Machine | 0.163 | 8.8 | 128.495743
1 | HelloFresh | 0.5 wt% GO | TAPPI | Machine | 0.163 | 8.900001 | 129.317581
1 | HelloFresh | 0.5 wt% GO | TAPPI | Machine | 0.163 | 9 | 130.166977
1 | HelloFresh | 0.5 wt% GO | TAPPI | Machine | 0.163 | 9.1 | 130.99057
1 | HelloFresh | 0.5 wt% GO | TAPPI | Machine | 0.163 | 9.200001 | 131.79686
1 | HelloFresh | 0.5 wt% GO | TAPPI | Machine | 0.163 | 9.3 | 132.620163
1 | HelloFresh | 0.5 wt% GO | TAPPI | Machine | 0.163 | 9.400001 | 133.427933
1 | HelloFresh | 0.5 wt% GO | TAPPI | Machine | 0.163 | 9.5 | 134.272049
1 | HelloFresh | 0.5 wt% GO | TAPPI | Machine | 0.163 | 9.6 | 135.050186
1 | HelloFresh | 0.5 wt% GO | TAPPI | Machine | 0.163 | 9.700001 | 135.879944
1 | HelloFresh | 0.5 wt% GO | TAPPI | Machine | 0.163 | 9.8 | 136.671875
1 | HelloFresh | 0.5 wt% GO | TAPPI | Machine | 0.163 | 9.900001 | 137.453827
1 | HelloFresh | 0.5 wt% GO | TAPPI | Machine | 0.163 | 10 | 138.204712
1 | HelloFresh | 0.5 wt% GO | TAPPI | Machine | 0.163 | 10.1 | 139.005432
1 | HelloFresh | 0.5 wt% GO | TAPPI | Machine | 0.163 | 10.200001 | 139.802933
1 | HelloFresh | 0.5 wt% GO | TAPPI | Machine | 0.163 | 10.3 | 140.571701
1 | HelloFresh | 0.5 wt% GO | TAPPI | Machine | 0.163 | 10.400001 | 141.337234
1 | HelloFresh | 0.5 wt% GO | TAPPI | Machine | 0.163 | 10.500001 | 142.081375
1 | HelloFresh | 0.5 wt% GO | TAPPI | Machine | 0.163 | 10.6 | 142.82962
1 | HelloFresh | 0.5 wt% GO | TAPPI | Machine | 0.163 | 10.700001 | 143.517746
1 | HelloFresh | 0.5 wt% GO | TAPPI | Machine | 0.163 | 10.8 | 144.253387
1 | HelloFresh | 0.5 wt% GO | TAPPI | Machine | 0.163 | 10.900001 | 144.97963
1 | HelloFresh | 0.5 wt% GO | TAPPI | Machine | 0.163 | 11.000001 | 145.6194
1 | HelloFresh | 0.5 wt% GO | TAPPI | Machine | 0.163 | 11.1 | 0.377637
1 | HelloFresh | 0.5 wt% GO | TAPPI | Machine | 0.163 | 11.200001 | 0.081212
1 | HelloFresh | 0.5 wt% GO | TAPPI | Machine | 0.163 | 11.3 | 0.076817
1 | HelloFresh | 0.5 wt% GO | TAPPI | Machine | 0.163 | 11.400001 | 0.097044
2 | HelloFresh | 0.5 wt% GO | TAPPI | Machine | 0.163 | 0.1 | -0.009384
2 | HelloFresh | 0.5 wt% GO | TAPPI | Machine | 0.163 | 0.2 | 0.000882
2 | HelloFresh | 0.5 wt% GO | TAPPI | Machine | 0.163 | 0.3 | -0.007619
2 | HelloFresh | 0.5 wt% GO | TAPPI | Machine | 0.163 | 0.4 | 0.013185
2 | HelloFresh | 0.5 wt% GO | TAPPI | Machine | 0.163 | 0.5 | 0.319587
2 | HelloFresh | 0.5 wt% GO | TAPPI | Machine | 0.163 | 0.6 | 1.088062
2 | HelloFresh | 0.5 wt% GO | TAPPI | Machine | 0.163 | 0.7 | 1.061659
2 | HelloFresh | 0.5 wt% GO | TAPPI | Machine | 0.163 | 0.8 | 1.096258
2 | HelloFresh | 0.5 wt% GO | TAPPI | Machine | 0.163 | 0.9 | 1.070177
2 | HelloFresh | 0.5 wt% GO | TAPPI | Machine | 0.163 | 1 | 1.09451
2 | HelloFresh | 0.5 wt% GO | TAPPI | Machine | 0.163 | 1.1 | 1.435783
2 | HelloFresh | 0.5 wt% GO | TAPPI | Machine | 0.163 | 1.2 | 1.440178
2 | HelloFresh | 0.5 wt% GO | TAPPI | Machine | 0.163 | 1.3 | 1.514653
2 | HelloFresh | 0.5 wt% GO | TAPPI | Machine | 0.163 | 1.4 | 2.774828
2 | HelloFresh | 0.5 wt% GO | TAPPI | Machine | 0.163 | 1.5 | 4.882907
2 | HelloFresh | 0.5 wt% GO | TAPPI | Machine | 0.163 | 1.6 | 7.426996
2 | HelloFresh | 0.5 wt% GO | TAPPI | Machine | 0.163 | 1.7 | 10.232011
2 | HelloFresh | 0.5 wt% GO | TAPPI | Machine | 0.163 | 1.8 | 13.243754
2 | HelloFresh | 0.5 wt% GO | TAPPI | Machine | 0.163 | 1.9 | 16.337574
2 | HelloFresh | 0.5 wt% GO | TAPPI | Machine | 0.163 | 2 | 19.515831
2 | HelloFresh | 0.5 wt% GO | TAPPI | Machine | 0.163 | 2.1 | 22.763304
2 | HelloFresh | 0.5 wt% GO | TAPPI | Machine | 0.163 | 2.2 | 26.065584
2 | HelloFresh | 0.5 wt% GO | TAPPI | Machine | 0.163 | 2.3 | 29.388693
2 | HelloFresh | 0.5 wt% GO | TAPPI | Machine | 0.163 | 2.4 | 32.657555
2 | HelloFresh | 0.5 wt% GO | TAPPI | Machine | 0.163 | 2.5 | 35.888016
2 | HelloFresh | 0.5 wt% GO | TAPPI | Machine | 0.163 | 2.6 | 39.028744
2 | HelloFresh | 0.5 wt% GO | TAPPI | Machine | 0.163 | 2.7 | 42.061291
2 | HelloFresh | 0.5 wt% GO | TAPPI | Machine | 0.163 | 2.8 | 45.031387
2 | HelloFresh | 0.5 wt% GO | TAPPI | Machine | 0.163 | 2.9 | 47.927887
2 | HelloFresh | 0.5 wt% GO | TAPPI | Machine | 0.163 | 3 | 50.693626
2 | HelloFresh | 0.5 wt% GO | TAPPI | Machine | 0.163 | 3.1 | 53.416557
2 | HelloFresh | 0.5 wt% GO | TAPPI | Machine | 0.163 | 3.2 | 56.011356
2 | HelloFresh | 0.5 wt% GO | TAPPI | Machine | 0.163 | 3.3 | 58.538136
2 | HelloFresh | 0.5 wt% GO | TAPPI | Machine | 0.163 | 3.4 | 60.923595
2 | HelloFresh | 0.5 wt% GO | TAPPI | Machine | 0.163 | 3.5 | 63.286186
2 | HelloFresh | 0.5 wt% GO | TAPPI | Machine | 0.163 | 3.6 | 65.568443
2 | HelloFresh | 0.5 wt% GO | TAPPI | Machine | 0.163 | 3.7 | 67.717873
2 | HelloFresh | 0.5 wt% GO | TAPPI | Machine | 0.163 | 3.8 | 69.835937
2 | HelloFresh | 0.5 wt% GO | TAPPI | Machine | 0.163 | 3.9 | 71.835548
2 | HelloFresh | 0.5 wt% GO | TAPPI | Machine | 0.163 | 4 | 73.810822
2 | HelloFresh | 0.5 wt% GO | TAPPI | Machine | 0.163 | 4.1 | 75.661774
2 | HelloFresh | 0.5 wt% GO | TAPPI | Machine | 0.163 | 4.2 | 77.481361
2 | HelloFresh | 0.5 wt% GO | TAPPI | Machine | 0.163 | 4.3 | 79.261955
2 | HelloFresh | 0.5 wt% GO | TAPPI | Machine | 0.163 | 4.4 | 80.94931
2 | HelloFresh | 0.5 wt% GO | TAPPI | Machine | 0.163 | 4.5 | 82.588875
2 | HelloFresh | 0.5 wt% GO | TAPPI | Machine | 0.163 | 4.6 | 84.192078
2 | HelloFresh | 0.5 wt% GO | TAPPI | Machine | 0.163 | 4.7 | 85.7211
2 | HelloFresh | 0.5 wt% GO | TAPPI | Machine | 0.163 | 4.8 | 87.233711
2 | HelloFresh | 0.5 wt% GO | TAPPI | Machine | 0.163 | 4.9 | 88.641068
2 | HelloFresh | 0.5 wt% GO | TAPPI | Machine | 0.163 | 5 | 90.072449
2 | HelloFresh | 0.5 wt% GO | TAPPI | Machine | 0.163 | 5.1 | 91.470421
2 | HelloFresh | 0.5 wt% GO | TAPPI | Machine | 0.163 | 5.2 | 92.76812
2 | HelloFresh | 0.5 wt% GO | TAPPI | Machine | 0.163 | 5.3 | 94.097183
2 | HelloFresh | 0.5 wt% GO | TAPPI | Machine | 0.163 | 5.4 | 95.3424
2 | HelloFresh | 0.5 wt% GO | TAPPI | Machine | 0.163 | 5.5 | 96.605499
2 | HelloFresh | 0.5 wt% GO | TAPPI | Machine | 0.163 | 5.6 | 97.786789
2 | HelloFresh | 0.5 wt% GO | TAPPI | Machine | 0.163 | 5.7 | 98.994171
2 | HelloFresh | 0.5 wt% GO | TAPPI | Machine | 0.163 | 5.8 | 100.159645
2 | HelloFresh | 0.5 wt% GO | TAPPI | Machine | 0.163 | 5.9 | 101.280533
2 | HelloFresh | 0.5 wt% GO | TAPPI | Machine | 0.163 | 6 | 102.41198
2 | HelloFresh | 0.5 wt% GO | TAPPI | Machine | 0.163 | 6.1 | 103.502686
2 | HelloFresh | 0.5 wt% GO | TAPPI | Machine | 0.163 | 6.2 | 104.57373
2 | HelloFresh | 0.5 wt% GO | TAPPI | Machine | 0.163 | 6.3 | 105.612236
2 | HelloFresh | 0.5 wt% GO | TAPPI | Machine | 0.163 | 6.4 | 106.668045
2 | HelloFresh | 0.5 wt% GO | TAPPI | Machine | 0.163 | 6.5 | 107.735878
2 | HelloFresh | 0.5 wt% GO | TAPPI | Machine | 0.163 | 6.6 | 108.759712
2 | HelloFresh | 0.5 wt% GO | TAPPI | Machine | 0.163 | 6.7 | 109.747505
2 | HelloFresh | 0.5 wt% GO | TAPPI | Machine | 0.163 | 6.8 | 110.76461
2 | HelloFresh | 0.5 wt% GO | TAPPI | Machine | 0.163 | 6.9 | 111.717209
2 | HelloFresh | 0.5 wt% GO | TAPPI | Machine | 0.163 | 7 | 112.666588
2 | HelloFresh | 0.5 wt% GO | TAPPI | Machine | 0.163 | 7.1 | 113.608925
2 | HelloFresh | 0.5 wt% GO | TAPPI | Machine | 0.163 | 7.2 | 114.602859
2 | HelloFresh | 0.5 wt% GO | TAPPI | Machine | 0.163 | 7.3 | 115.514122
2 | HelloFresh | 0.5 wt% GO | TAPPI | Machine | 0.163 | 7.400001 | 116.437981
2 | HelloFresh | 0.5 wt% GO | TAPPI | Machine | 0.163 | 7.5 | 117.348366
2 | HelloFresh | 0.5 wt% GO | TAPPI | Machine | 0.163 | 7.6 | 118.232063
2 | HelloFresh | 0.5 wt% GO | TAPPI | Machine | 0.163 | 7.7 | 119.113998
2 | HelloFresh | 0.5 wt% GO | TAPPI | Machine | 0.163 | 7.8 | 119.973663
2 | HelloFresh | 0.5 wt% GO | TAPPI | Machine | 0.163 | 7.900001 | 120.892242
2 | HelloFresh | 0.5 wt% GO | TAPPI | Machine | 0.163 | 8 | 121.752792
2 | HelloFresh | 0.5 wt% GO | TAPPI | Machine | 0.163 | 8.1 | 122.607162
2 | HelloFresh | 0.5 wt% GO | TAPPI | Machine | 0.163 | 8.200001 | 123.455093
2 | HelloFresh | 0.5 wt% GO | TAPPI | Machine | 0.163 | 8.3 | 124.293053
2 | HelloFresh | 0.5 wt% GO | TAPPI | Machine | 0.163 | 8.400001 | 125.117821
2 | HelloFresh | 0.5 wt% GO | TAPPI | Machine | 0.163 | 8.5 | 125.93203
2 | HelloFresh | 0.5 wt% GO | TAPPI | Machine | 0.163 | 8.6 | 126.761772
2 | HelloFresh | 0.5 wt% GO | TAPPI | Machine | 0.163 | 8.700001 | 127.631699
2 | HelloFresh | 0.5 wt% GO | TAPPI | Machine | 0.163 | 8.8 | 128.426559
2 | HelloFresh | 0.5 wt% GO | TAPPI | Machine | 0.163 | 8.900001 | 129.236664
2 | HelloFresh | 0.5 wt% GO | TAPPI | Machine | 0.163 | 9 | 130.042374
2 | HelloFresh | 0.5 wt% GO | TAPPI | Machine | 0.163 | 9.1 | 130.810562
2 | HelloFresh | 0.5 wt% GO | TAPPI | Machine | 0.163 | 9.200001 | 131.589874
2 | HelloFresh | 0.5 wt% GO | TAPPI | Machine | 0.163 | 9.3 | 132.380035
2 | HelloFresh | 0.5 wt% GO | TAPPI | Machine | 0.163 | 9.400001 | 133.19191
2 | HelloFresh | 0.5 wt% GO | TAPPI | Machine | 0.163 | 9.5 | 133.9422
2 | HelloFresh | 0.5 wt% GO | TAPPI | Machine | 0.163 | 9.6 | 134.755524
2 | HelloFresh | 0.5 wt% GO | TAPPI | Machine | 0.163 | 9.700001 | 135.494095
2 | HelloFresh | 0.5 wt% GO | TAPPI | Machine | 0.163 | 9.8 | 136.252304
2 | HelloFresh | 0.5 wt% GO | TAPPI | Machine | 0.163 | 9.900001 | 136.978561
2 | HelloFresh | 0.5 wt% GO | TAPPI | Machine | 0.163 | 10 | 137.735886
2 | HelloFresh | 0.5 wt% GO | TAPPI | Machine | 0.163 | 10.1 | 138.526932
2 | HelloFresh | 0.5 wt% GO | TAPPI | Machine | 0.163 | 10.200001 | 139.241455
2 | HelloFresh | 0.5 wt% GO | TAPPI | Machine | 0.163 | 10.3 | 139.979141
2 | HelloFresh | 0.5 wt% GO | TAPPI | Machine | 0.163 | 10.400001 | 140.704803
2 | HelloFresh | 0.5 wt% GO | TAPPI | Machine | 0.163 | 10.500001 | 141.43634
2 | HelloFresh | 0.5 wt% GO | TAPPI | Machine | 0.163 | 10.6 | 142.108047
2 | HelloFresh | 0.5 wt% GO | TAPPI | Machine | 0.163 | 10.700001 | 142.83577
2 | HelloFresh | 0.5 wt% GO | TAPPI | Machine | 0.163 | 10.8 | 143.547073
2 | HelloFresh | 0.5 wt% GO | TAPPI | Machine | 0.163 | 10.900001 | 144.224945
2 | HelloFresh | 0.5 wt% GO | TAPPI | Machine | 0.163 | 11.000001 | 144.911911
2 | HelloFresh | 0.5 wt% GO | TAPPI | Machine | 0.163 | 11.1 | 145.590958
2 | HelloFresh | 0.5 wt% GO | TAPPI | Machine | 0.163 | 11.200001 | 145.465469
2 | HelloFresh | 0.5 wt% GO | TAPPI | Machine | 0.163 | 11.3 | 0.1208
2 | HelloFresh | 0.5 wt% GO | TAPPI | Machine | 0.163 | 11.400001 | 0.090595
2 | HelloFresh | 0.5 wt% GO | TAPPI | Machine | 0.163 | 11.500001 | 0.085895
2 | HelloFresh | 0.5 wt% GO | TAPPI | Machine | 0.163 | 11.6 | 0.096467
2 | HelloFresh | 0.5 wt% GO | TAPPI | Machine | 0.163 | 11.700001 | 0.098214
2 | HelloFresh | 0.5 wt% GO | TAPPI | Machine | 0.163 | 11.8 | 0.096467
3 | HelloFresh | 0.5 wt% GO | TAPPI | Machine | 0.163 | 0.1 | -0.013779
3 | HelloFresh | 0.5 wt% GO | TAPPI | Machine | 0.163 | 0.2 | -0.016714
3 | HelloFresh | 0.5 wt% GO | TAPPI | Machine | 0.163 | 0.3 | -0.009384
3 | HelloFresh | 0.5 wt% GO | TAPPI | Machine | 0.163 | 0.4 | -0.002936
3 | HelloFresh | 0.5 wt% GO | TAPPI | Machine | 0.163 | 0.5 | 0.111416
3 | HelloFresh | 0.5 wt% GO | TAPPI | Machine | 0.163 | 0.6 | 0.342749
3 | HelloFresh | 0.5 wt% GO | TAPPI | Machine | 0.163 | 0.7 | 0.916526
3 | HelloFresh | 0.5 wt% GO | TAPPI | Machine | 0.163 | 0.8 | 1.166338
3 | HelloFresh | 0.5 wt% GO | TAPPI | Machine | 0.163 | 0.9 | 0.943506
3 | HelloFresh | 0.5 wt% GO | TAPPI | Machine | 0.163 | 1 | 0.971063
3 | HelloFresh | 0.5 wt% GO | TAPPI | Machine | 0.163 | 1.1 | 1.126173
3 | HelloFresh | 0.5 wt% GO | TAPPI | Machine | 0.163 | 1.2 | 1.313524
3 | HelloFresh | 0.5 wt% GO | TAPPI | Machine | 0.163 | 1.3 | 1.383299
3 | HelloFresh | 0.5 wt% GO | TAPPI | Machine | 0.163 | 1.4 | 1.888489
3 | HelloFresh | 0.5 wt% GO | TAPPI | Machine | 0.163 | 1.5 | 3.32193
3 | HelloFresh | 0.5 wt% GO | TAPPI | Machine | 0.163 | 1.6 | 5.070563
3 | HelloFresh | 0.5 wt% GO | TAPPI | Machine | 0.163 | 1.7 | 7.414965
3 | HelloFresh | 0.5 wt% GO | TAPPI | Machine | 0.163 | 1.8 | 10.244041
3 | HelloFresh | 0.5 wt% GO | TAPPI | Machine | 0.163 | 1.9 | 13.309999
3 | HelloFresh | 0.5 wt% GO | TAPPI | Machine | 0.163 | 2 | 16.522873
3 | HelloFresh | 0.5 wt% GO | TAPPI | Machine | 0.163 | 2.1 | 19.853592
3 | HelloFresh | 0.5 wt% GO | TAPPI | Machine | 0.163 | 2.2 | 23.264963
3 | HelloFresh | 0.5 wt% GO | TAPPI | Machine | 0.163 | 2.3 | 26.681299
3 | HelloFresh | 0.5 wt% GO | TAPPI | Machine | 0.163 | 2.4 | 30.057476
3 | HelloFresh | 0.5 wt% GO | TAPPI | Machine | 0.163 | 2.5 | 33.392899
3 | HelloFresh | 0.5 wt% GO | TAPPI | Machine | 0.163 | 2.6 | 36.642117
3 | HelloFresh | 0.5 wt% GO | TAPPI | Machine | 0.163 | 2.7 | 39.78754
3 | HelloFresh | 0.5 wt% GO | TAPPI | Machine | 0.163 | 2.8 | 42.875793
3 | HelloFresh | 0.5 wt% GO | TAPPI | Machine | 0.163 | 2.9 | 45.896614
3 | HelloFresh | 0.5 wt% GO | TAPPI | Machine | 0.163 | 3 | 48.774937
3 | HelloFresh | 0.5 wt% GO | TAPPI | Machine | 0.163 | 3.1 | 51.624527
3 | HelloFresh | 0.5 wt% GO | TAPPI | Machine | 0.163 | 3.2 | 54.316376
3 | HelloFresh | 0.5 wt% GO | TAPPI | Machine | 0.163 | 3.3 | 56.971287
3 | HelloFresh | 0.5 wt% GO | TAPPI | Machine | 0.163 | 3.4 | 59.47578
3 | HelloFresh | 0.5 wt% GO | TAPPI | Machine | 0.163 | 3.5 | 61.926041
3 | HelloFresh | 0.5 wt% GO | TAPPI | Machine | 0.163 | 3.6 | 64.328796
3 | HelloFresh | 0.5 wt% GO | TAPPI | Machine | 0.163 | 3.7 | 66.562965
3 | HelloFresh | 0.5 wt% GO | TAPPI | Machine | 0.163 | 3.8 | 68.774559
3 | HelloFresh | 0.5 wt% GO | TAPPI | Machine | 0.163 | 3.9 | 70.880592
3 | HelloFresh | 0.5 wt% GO | TAPPI | Machine | 0.163 | 4 | 72.93914
3 | HelloFresh | 0.5 wt% GO | TAPPI | Machine | 0.163 | 4.1 | 74.882156
3 | HelloFresh | 0.5 wt% GO | TAPPI | Machine | 0.163 | 4.2 | 76.767128
3 | HelloFresh | 0.5 wt% GO | TAPPI | Machine | 0.163 | 4.3 | 78.610466
3 | HelloFresh | 0.5 wt% GO | TAPPI | Machine | 0.163 | 4.4 | 80.379913
3 | HelloFresh | 0.5 wt% GO | TAPPI | Machine | 0.163 | 4.5 | 82.071373
3 | HelloFresh | 0.5 wt% GO | TAPPI | Machine | 0.163 | 4.6 | 83.740837
3 | HelloFresh | 0.5 wt% GO | TAPPI | Machine | 0.163 | 4.7 | 85.324402
3 | HelloFresh | 0.5 wt% GO | TAPPI | Machine | 0.163 | 4.8 | 86.89888
3 | HelloFresh | 0.5 wt% GO | TAPPI | Machine | 0.163 | 4.9 | 88.365746
3 | HelloFresh | 0.5 wt% GO | TAPPI | Machine | 0.163 | 5 | 89.848747
3 | HelloFresh | 0.5 wt% GO | TAPPI | Machine | 0.163 | 5.1 | 91.28688
3 | HelloFresh | 0.5 wt% GO | TAPPI | Machine | 0.163 | 5.2 | 92.62738
3 | HelloFresh | 0.5 wt% GO | TAPPI | Machine | 0.163 | 5.3 | 94.002777
3 | HelloFresh | 0.5 wt% GO | TAPPI | Machine | 0.163 | 5.4 | 95.287277
3 | HelloFresh | 0.5 wt% GO | TAPPI | Machine | 0.163 | 5.5 | 96.596107
3 | HelloFresh | 0.5 wt% GO | TAPPI | Machine | 0.163 | 5.6 | 97.821388
3 | HelloFresh | 0.5 wt% GO | TAPPI | Machine | 0.163 | 5.7 | 99.059547
3 | HelloFresh | 0.5 wt% GO | TAPPI | Machine | 0.163 | 5.8 | 100.272224
3 | HelloFresh | 0.5 wt% GO | TAPPI | Machine | 0.163 | 5.9 | 101.425667
3 | HelloFresh | 0.5 wt% GO | TAPPI | Machine | 0.163 | 6 | 102.596992
3 | HelloFresh | 0.5 wt% GO | TAPPI | Machine | 0.163 | 6.1 | 103.727264
3 | HelloFresh | 0.5 wt% GO | TAPPI | Machine | 0.163 | 6.2 | 104.82119
3 | HelloFresh | 0.5 wt% GO | TAPPI | Machine | 0.163 | 6.3 | 105.890182
3 | HelloFresh | 0.5 wt% GO | TAPPI | Machine | 0.163 | 6.4 | 106.954796
3 | HelloFresh | 0.5 wt% GO | TAPPI | Machine | 0.163 | 6.5 | 108.062492
3 | HelloFresh | 0.5 wt% GO | TAPPI | Machine | 0.163 | 6.6 | 109.105103
3 | HelloFresh | 0.5 wt% GO | TAPPI | Machine | 0.163 | 6.7 | 110.116936
3 | HelloFresh | 0.5 wt% GO | TAPPI | Machine | 0.163 | 6.8 | 111.178596
3 | HelloFresh | 0.5 wt% GO | TAPPI | Machine | 0.163 | 6.9 | 112.149963
3 | HelloFresh | 0.5 wt% GO | TAPPI | Machine | 0.163 | 7 | 113.125725
3 | HelloFresh | 0.5 wt% GO | TAPPI | Machine | 0.163 | 7.1 | 114.076569
3 | HelloFresh | 0.5 wt% GO | TAPPI | Machine | 0.163 | 7.2 | 115.090744
3 | HelloFresh | 0.5 wt% GO | TAPPI | Machine | 0.163 | 7.3 | 116.042168
3 | HelloFresh | 0.5 wt% GO | TAPPI | Machine | 0.163 | 7.400001 | 116.984215
3 | HelloFresh | 0.5 wt% GO | TAPPI | Machine | 0.163 | 7.5 | 117.935341
3 | HelloFresh | 0.5 wt% GO | TAPPI | Machine | 0.163 | 7.6 | 118.82637
3 | HelloFresh | 0.5 wt% GO | TAPPI | Machine | 0.163 | 7.7 | 119.730896
3 | HelloFresh | 0.5 wt% GO | TAPPI | Machine | 0.163 | 7.8 | 120.608429
3 | HelloFresh | 0.5 wt% GO | TAPPI | Machine | 0.163 | 7.900001 | 121.529076
3 | HelloFresh | 0.5 wt% GO | TAPPI | Machine | 0.163 | 8 | 122.425087
3 | HelloFresh | 0.5 wt% GO | TAPPI | Machine | 0.163 | 8.1 | 123.303505
3 | HelloFresh | 0.5 wt% GO | TAPPI | Machine | 0.163 | 8.200001 | 124.171669
3 | HelloFresh | 0.5 wt% GO | TAPPI | Machine | 0.163 | 8.3 | 125.031906
3 | HelloFresh | 0.5 wt% GO | TAPPI | Machine | 0.163 | 8.400001 | 125.860489
3 | HelloFresh | 0.5 wt% GO | TAPPI | Machine | 0.163 | 8.5 | 126.696983
3 | HelloFresh | 0.5 wt% GO | TAPPI | Machine | 0.163 | 8.6 | 127.556053
3 | HelloFresh | 0.5 wt% GO | TAPPI | Machine | 0.163 | 8.700001 | 128.42215
3 | HelloFresh | 0.5 wt% GO | TAPPI | Machine | 0.163 | 8.8 | 129.256607
3 | HelloFresh | 0.5 wt% GO | TAPPI | Machine | 0.163 | 8.900001 | 130.071976
3 | HelloFresh | 0.5 wt% GO | TAPPI | Machine | 0.163 | 9 | 130.899673
3 | HelloFresh | 0.5 wt% GO | TAPPI | Machine | 0.163 | 9.1 | 131.676651
3 | HelloFresh | 0.5 wt% GO | TAPPI | Machine | 0.163 | 9.200001 | 132.471802
3 | HelloFresh | 0.5 wt% GO | TAPPI | Machine | 0.163 | 9.3 | 133.280151
3 | HelloFresh | 0.5 wt% GO | TAPPI | Machine | 0.163 | 9.400001 | 134.119278
3 | HelloFresh | 0.5 wt% GO | TAPPI | Machine | 0.163 | 9.5 | 134.892151
3 | HelloFresh | 0.5 wt% GO | TAPPI | Machine | 0.163 | 9.6 | 135.680267
3 | HelloFresh | 0.5 wt% GO | TAPPI | Machine | 0.163 | 9.700001 | 136.430862
3 | HelloFresh | 0.5 wt% GO | TAPPI | Machine | 0.163 | 9.8 | 137.184082
3 | HelloFresh | 0.5 wt% GO | TAPPI | Machine | 0.163 | 9.900001 | 137.891571
3 | HelloFresh | 0.5 wt% GO | TAPPI | Machine | 0.163 | 10 | 138.597305
3 | HelloFresh | 0.5 wt% GO | TAPPI | Machine | 0.163 | 10.1 | 139.314758
3 | HelloFresh | 0.5 wt% GO | TAPPI | Machine | 0.163 | 10.200001 | 139.901443
3 | HelloFresh | 0.5 wt% GO | TAPPI | Machine | 0.163 | 10.3 | 0.052179
3 | HelloFresh | 0.5 wt% GO | TAPPI | Machine | 0.163 | 10.400001 | -0.012319
3 | HelloFresh | 0.5 wt% GO | TAPPI | Machine | 0.163 | 10.500001 | -0.030798
3 | HelloFresh | 0.5 wt% GO | TAPPI | Machine | 0.163 | 10.6 | -0.030204
3 | HelloFresh | 0.5 wt% GO | TAPPI | Machine | 0.163 | 10.700001 | -0.032546
3 | HelloFresh | 0.5 wt% GO | TAPPI | Machine | 0.163 | 10.8 | -0.031969
3 | HelloFresh | 0.5 wt% GO | TAPPI | Machine | 0.163 | 10.900001 | -0.051602
3 | HelloFresh | 0.5 wt% GO | TAPPI | Machine | 0.163 | 11.000001 | -0.048378
3 | HelloFresh | 0.5 wt% GO | TAPPI | Machine | 0.163 | 11.1 | -0.048683
3 | HelloFresh | 0.5 wt% GO | TAPPI | Machine | 0.163 | 11.200001 | -0.048971
3 | HelloFresh | 0.5 wt% GO | TAPPI | Machine | 0.163 | 11.3 | -0.04926
3 | HelloFresh | 0.5 wt% GO | TAPPI | Machine | 0.163 | 11.400001 | -0.054537
3 | HelloFresh | 0.5 wt% GO | TAPPI | Machine | 0.163 | 11.500001 | -0.052789
3 | HelloFresh | 0.5 wt% GO | TAPPI | Machine | 0.163 | 11.6 | -0.057473
4 | HelloFresh | 0.5 wt% GO | TAPPI | Machine | 0.163 | 0.1 | 0.002053
4 | HelloFresh | 0.5 wt% GO | TAPPI | Machine | 0.163 | 0.2 | -0.004395
4 | HelloFresh | 0.5 wt% GO | TAPPI | Machine | 0.163 | 0.3 | -0.004106
4 | HelloFresh | 0.5 wt% GO | TAPPI | Machine | 0.163 | 0.4 | 0.042812
4 | HelloFresh | 0.5 wt% GO | TAPPI | Machine | 0.163 | 0.5 | 0.301991
4 | HelloFresh | 0.5 wt% GO | TAPPI | Machine | 0.163 | 0.6 | 0.864636
4 | HelloFresh | 0.5 wt% GO | TAPPI | Machine | 0.163 | 0.7 | 0.937941
4 | HelloFresh | 0.5 wt% GO | TAPPI | Machine | 0.163 | 0.8 | 0.933546
4 | HelloFresh | 0.5 wt% GO | TAPPI | Machine | 0.163 | 0.9 | 0.934428
4 | HelloFresh | 0.5 wt% GO | TAPPI | Machine | 0.163 | 1 | 1.157548
4 | HelloFresh | 0.5 wt% GO | TAPPI | Machine | 0.163 | 1.1 | 1.299152
4 | HelloFresh | 0.5 wt% GO | TAPPI | Machine | 0.163 | 1.2 | 1.295639
4 | HelloFresh | 0.5 wt% GO | TAPPI | Machine | 0.163 | 1.3 | 1.531673
4 | HelloFresh | 0.5 wt% GO | TAPPI | Machine | 0.163 | 1.4 | 2.651381
4 | HelloFresh | 0.5 wt% GO | TAPPI | Machine | 0.163 | 1.5 | 4.196544
4 | HelloFresh | 0.5 wt% GO | TAPPI | Machine | 0.163 | 1.6 | 6.168891
4 | HelloFresh | 0.5 wt% GO | TAPPI | Machine | 0.163 | 1.7 | 8.492473
4 | HelloFresh | 0.5 wt% GO | TAPPI | Machine | 0.163 | 1.8 | 11.078185
4 | HelloFresh | 0.5 wt% GO | TAPPI | Machine | 0.163 | 1.9 | 13.891124
4 | HelloFresh | 0.5 wt% GO | TAPPI | Machine | 0.163 | 2 | 16.97646
4 | HelloFresh | 0.5 wt% GO | TAPPI | Machine | 0.163 | 2.1 | 20.256172
4 | HelloFresh | 0.5 wt% GO | TAPPI | Machine | 0.163 | 2.2 | 23.685699
4 | HelloFresh | 0.5 wt% GO | TAPPI | Machine | 0.163 | 2.3 | 27.163912
4 | HelloFresh | 0.5 wt% GO | TAPPI | Machine | 0.163 | 2.4 | 30.645338
4 | HelloFresh | 0.5 wt% GO | TAPPI | Machine | 0.163 | 2.5 | 34.124424
4 | HelloFresh | 0.5 wt% GO | TAPPI | Machine | 0.163 | 2.6 | 37.492687
4 | HelloFresh | 0.5 wt% GO | TAPPI | Machine | 0.163 | 2.7 | 40.853321
4 | HelloFresh | 0.5 wt% GO | TAPPI | Machine | 0.163 | 2.8 | 44.181995
4 | HelloFresh | 0.5 wt% GO | TAPPI | Machine | 0.163 | 2.9 | 47.385178
4 | HelloFresh | 0.5 wt% GO | TAPPI | Machine | 0.163 | 3 | 50.551132
4 | HelloFresh | 0.5 wt% GO | TAPPI | Machine | 0.163 | 3.1 | 53.595703
4 | HelloFresh | 0.5 wt% GO | TAPPI | Machine | 0.163 | 3.2 | 56.556709
4 | HelloFresh | 0.5 wt% GO | TAPPI | Machine | 0.163 | 3.3 | 59.401024
4 | HelloFresh | 0.5 wt% GO | TAPPI | Machine | 0.163 | 3.4 | 62.151806
4 | HelloFresh | 0.5 wt% GO | TAPPI | Machine | 0.163 | 3.5 | 64.880013
4 | HelloFresh | 0.5 wt% GO | TAPPI | Machine | 0.163 | 3.6 | 67.433182
4 | HelloFresh | 0.5 wt% GO | TAPPI | Machine | 0.163 | 3.7 | 69.942078
4 | HelloFresh | 0.5 wt% GO | TAPPI | Machine | 0.163 | 3.8 | 72.335449
4 | HelloFresh | 0.5 wt% GO | TAPPI | Machine | 0.163 | 3.9 | 74.658455
4 | HelloFresh | 0.5 wt% GO | TAPPI | Machine | 0.163 | 4 | 76.890862
4 | HelloFresh | 0.5 wt% GO | TAPPI | Machine | 0.163 | 4.1 | 79.020363
4 | HelloFresh | 0.5 wt% GO | TAPPI | Machine | 0.163 | 4.2 | 81.119652
4 | HelloFresh | 0.5 wt% GO | TAPPI | Machine | 0.163 | 4.3 | 83.123375
4 | HelloFresh | 0.5 wt% GO | TAPPI | Machine | 0.163 | 4.4 | 85.021828
4 | HelloFresh | 0.5 wt% GO | TAPPI | Machine | 0.163 | 4.5 | 86.907387
4 | HelloFresh | 0.5 wt% GO | TAPPI | Machine | 0.163 | 4.6 | 88.690025
4 | HelloFresh | 0.5 wt% GO | TAPPI | Machine | 0.163 | 4.7 | 90.438957
4 | HelloFresh | 0.5 wt% GO | TAPPI | Machine | 0.163 | 4.8 | 92.089371
4 | HelloFresh | 0.5 wt% GO | TAPPI | Machine | 0.163 | 4.9 | 93.693153
4 | HelloFresh | 0.5 wt% GO | TAPPI | Machine | 0.163 | 5 | 95.312202
4 | HelloFresh | 0.5 wt% GO | TAPPI | Machine | 0.163 | 5.1 | 96.787857
4 | HelloFresh | 0.5 wt% GO | TAPPI | Machine | 0.163 | 5.2 | 98.309555
4 | HelloFresh | 0.5 wt% GO | TAPPI | Machine | 0.163 | 5.3 | 99.720718
4 | HelloFresh | 0.5 wt% GO | TAPPI | Machine | 0.163 | 5.4 | 101.125137
4 | HelloFresh | 0.5 wt% GO | TAPPI | Machine | 0.163 | 5.5 | 102.477661
4 | HelloFresh | 0.5 wt% GO | TAPPI | Machine | 0.163 | 5.6 | 103.77037
4 | HelloFresh | 0.5 wt% GO | TAPPI | Machine | 0.163 | 5.7 | 105.121429
4 | HelloFresh | 0.5 wt% GO | TAPPI | Machine | 0.163 | 5.8 | 106.344063
4 | HelloFresh | 0.5 wt% GO | TAPPI | Machine | 0.163 | 5.9 | 107.595726
4 | HelloFresh | 0.5 wt% GO | TAPPI | Machine | 0.163 | 6 | 108.802528
4 | HelloFresh | 0.5 wt% GO | TAPPI | Machine | 0.163 | 6.1 | 109.971512
4 | HelloFresh | 0.5 wt% GO | TAPPI | Machine | 0.163 | 6.2 | 111.102371
4 | HelloFresh | 0.5 wt% GO | TAPPI | Machine | 0.163 | 6.3 | 112.225319
4 | HelloFresh | 0.5 wt% GO | TAPPI | Machine | 0.163 | 6.4 | 113.378471
4 | HelloFresh | 0.5 wt% GO | TAPPI | Machine | 0.163 | 6.5 | 114.486763
4 | HelloFresh | 0.5 wt% GO | TAPPI | Machine | 0.163 | 6.6 | 115.547256
4 | HelloFresh | 0.5 wt% GO | TAPPI | Machine | 0.163 | 6.7 | 116.644691
4 | HelloFresh | 0.5 wt% GO | TAPPI | Machine | 0.163 | 6.8 | 117.670601
4 | HelloFresh | 0.5 wt% GO | TAPPI | Machine | 0.163 | 6.9 | 118.69326
4 | HelloFresh | 0.5 wt% GO | TAPPI | Machine | 0.163 | 7 | 119.696297
4 | HelloFresh | 0.5 wt% GO | TAPPI | Machine | 0.163 | 7.1 | 120.693764
4 | HelloFresh | 0.5 wt% GO | TAPPI | Machine | 0.163 | 7.2 | 121.713799
4 | HelloFresh | 0.5 wt% GO | TAPPI | Machine | 0.163 | 7.3 | 122.670197
4 | HelloFresh | 0.5 wt% GO | TAPPI | Machine | 0.163 | 7.400001 | 123.659454
4 | HelloFresh | 0.5 wt% GO | TAPPI | Machine | 0.163 | 7.5 | 124.557518
4 | HelloFresh | 0.5 wt% GO | TAPPI | Machine | 0.163 | 7.6 | 125.496338
4 | HelloFresh | 0.5 wt% GO | TAPPI | Machine | 0.163 | 7.7 | 126.384735
4 | HelloFresh | 0.5 wt% GO | TAPPI | Machine | 0.163 | 7.8 | 127.307419
4 | HelloFresh | 0.5 wt% GO | TAPPI | Machine | 0.163 | 7.900001 | 128.229523
4 | HelloFresh | 0.5 wt% GO | TAPPI | Machine | 0.163 | 8 | 129.109131
4 | HelloFresh | 0.5 wt% GO | TAPPI | Machine | 0.163 | 8.1 | 129.984909
4 | HelloFresh | 0.5 wt% GO | TAPPI | Machine | 0.163 | 8.200001 | 130.851608
4 | HelloFresh | 0.5 wt% GO | TAPPI | Machine | 0.163 | 8.3 | 131.693375
4 | HelloFresh | 0.5 wt% GO | TAPPI | Machine | 0.163 | 8.400001 | 132.528702
4 | HelloFresh | 0.5 wt% GO | TAPPI | Machine | 0.163 | 8.5 | 133.384827
4 | HelloFresh | 0.5 wt% GO | TAPPI | Machine | 0.163 | 8.6 | 134.248596
4 | HelloFresh | 0.5 wt% GO | TAPPI | Machine | 0.163 | 8.700001 | 135.097397
4 | HelloFresh | 0.5 wt% GO | TAPPI | Machine | 0.163 | 8.8 | 135.891083
4 | HelloFresh | 0.5 wt% GO | TAPPI | Machine | 0.163 | 8.900001 | 136.710587
4 | HelloFresh | 0.5 wt% GO | TAPPI | Machine | 0.163 | 9 | 137.513947
4 | HelloFresh | 0.5 wt% GO | TAPPI | Machine | 0.163 | 9.1 | 138.290909
4 | HelloFresh | 0.5 wt% GO | TAPPI | Machine | 0.163 | 9.200001 | 139.063492
4 | HelloFresh | 0.5 wt% GO | TAPPI | Machine | 0.163 | 9.3 | 139.902039
4 | HelloFresh | 0.5 wt% GO | TAPPI | Machine | 0.163 | 9.400001 | 140.655838
4 | HelloFresh | 0.5 wt% GO | TAPPI | Machine | 0.163 | 9.5 | 141.460083
4 | HelloFresh | 0.5 wt% GO | TAPPI | Machine | 0.163 | 9.6 | 142.210098
4 | HelloFresh | 0.5 wt% GO | TAPPI | Machine | 0.163 | 9.700001 | 142.972412
4 | HelloFresh | 0.5 wt% GO | TAPPI | Machine | 0.163 | 9.8 | 143.701584
4 | HelloFresh | 0.5 wt% GO | TAPPI | Machine | 0.163 | 9.900001 | 144.448654
4 | HelloFresh | 0.5 wt% GO | TAPPI | Machine | 0.163 | 10 | 145.227676
4 | HelloFresh | 0.5 wt% GO | TAPPI | Machine | 0.163 | 10.1 | 145.945145
4 | HelloFresh | 0.5 wt% GO | TAPPI | Machine | 0.163 | 10.200001 | 146.69455
4 | HelloFresh | 0.5 wt% GO | TAPPI | Machine | 0.163 | 10.3 | 147.397049
4 | HelloFresh | 0.5 wt% GO | TAPPI | Machine | 0.163 | 10.400001 | 148.151733
4 | HelloFresh | 0.5 wt% GO | TAPPI | Machine | 0.163 | 10.500001 | 148.845169
4 | HelloFresh | 0.5 wt% GO | TAPPI | Machine | 0.163 | 10.6 | 149.53006
4 | HelloFresh | 0.5 wt% GO | TAPPI | Machine | 0.163 | 10.700001 | 150.247223
4 | HelloFresh | 0.5 wt% GO | TAPPI | Machine | 0.163 | 10.8 | 150.955597
4 | HelloFresh | 0.5 wt% GO | TAPPI | Machine | 0.163 | 10.900001 | 151.632599
4 | HelloFresh | 0.5 wt% GO | TAPPI | Machine | 0.163 | 11.000001 | 152.294632
4 | HelloFresh | 0.5 wt% GO | TAPPI | Machine | 0.163 | 11.1 | 152.949341
4 | HelloFresh | 0.5 wt% GO | TAPPI | Machine | 0.163 | 11.200001 | 153.553619
4 | HelloFresh | 0.5 wt% GO | TAPPI | Machine | 0.163 | 11.3 | 153.845352
4 | HelloFresh | 0.5 wt% GO | TAPPI | Machine | 0.163 | 11.400001 | -0.019344
4 | HelloFresh | 0.5 wt% GO | TAPPI | Machine | 0.163 | 11.500001 | -0.049837
4 | HelloFresh | 0.5 wt% GO | TAPPI | Machine | 0.163 | 11.6 | -0.073304
4 | HelloFresh | 0.5 wt% GO | TAPPI | Machine | 0.163 | 11.700001 | -0.079159
4 | HelloFresh | 0.5 wt% GO | TAPPI | Machine | 0.163 | 11.8 | -0.069775
4 | HelloFresh | 0.5 wt% GO | TAPPI | Machine | 0.163 | 11.900001 | -0.074475
4 | HelloFresh | 0.5 wt% GO | TAPPI | Machine | 0.163 | 12.000001 | -0.075935
4 | HelloFresh | 0.5 wt% GO | TAPPI | Machine | 0.163 | 12.1 | -0.073881
5 | HelloFresh | 0.5 wt% GO | TAPPI | Machine | 0.163 | 0.1 | -0.002936
5 | HelloFresh | 0.5 wt% GO | TAPPI | Machine | 0.163 | 0.2 | 0.003801
5 | HelloFresh | 0.5 wt% GO | TAPPI | Machine | 0.163 | 0.3 | 0.004683
5 | HelloFresh | 0.5 wt% GO | TAPPI | Machine | 0.163 | 0.4 | 0.151869
5 | HelloFresh | 0.5 wt% GO | TAPPI | Machine | 0.163 | 0.5 | 0.575542
5 | HelloFresh | 0.5 wt% GO | TAPPI | Machine | 0.163 | 0.6 | 0.92591
5 | HelloFresh | 0.5 wt% GO | TAPPI | Machine | 0.163 | 0.7 | 0.926198
5 | HelloFresh | 0.5 wt% GO | TAPPI | Machine | 0.163 | 0.8 | 0.949666
5 | HelloFresh | 0.5 wt% GO | TAPPI | Machine | 0.163 | 0.9 | 0.974881
5 | HelloFresh | 0.5 wt% GO | TAPPI | Machine | 0.163 | 1 | 1.294757
5 | HelloFresh | 0.5 wt% GO | TAPPI | Machine | 0.163 | 1.1 | 1.339028
5 | HelloFresh | 0.5 wt% GO | TAPPI | Machine | 0.163 | 1.2 | 2.120111
5 | HelloFresh | 0.5 wt% GO | TAPPI | Machine | 0.163 | 1.3 | 3.621579
5 | HelloFresh | 0.5 wt% GO | TAPPI | Machine | 0.163 | 1.4 | 5.457583
5 | HelloFresh | 0.5 wt% GO | TAPPI | Machine | 0.163 | 1.5 | 7.636338
5 | HelloFresh | 0.5 wt% GO | TAPPI | Machine | 0.163 | 1.6 | 10.088931
5 | HelloFresh | 0.5 wt% GO | TAPPI | Machine | 0.163 | 1.7 | 13.044085
5 | HelloFresh | 0.5 wt% GO | TAPPI | Machine | 0.163 | 1.8 | 16.164291
5 | HelloFresh | 0.5 wt% GO | TAPPI | Machine | 0.163 | 1.9 | 19.359568
5 | HelloFresh | 0.5 wt% GO | TAPPI | Machine | 0.163 | 2 | 22.642792
5 | HelloFresh | 0.5 wt% GO | TAPPI | Machine | 0.163 | 2.1 | 25.954752
5 | HelloFresh | 0.5 wt% GO | TAPPI | Machine | 0.163 | 2.2 | 29.284607
5 | HelloFresh | 0.5 wt% GO | TAPPI | Machine | 0.163 | 2.3 | 32.587185
5 | HelloFresh | 0.5 wt% GO | TAPPI | Machine | 0.163 | 2.4 | 35.868652
5 | HelloFresh | 0.5 wt% GO | TAPPI | Machine | 0.163 | 2.5 | 39.141331
5 | HelloFresh | 0.5 wt% GO | TAPPI | Machine | 0.163 | 2.6 | 42.328682
5 | HelloFresh | 0.5 wt% GO | TAPPI | Machine | 0.163 | 2.7 | 45.475582
5 | HelloFresh | 0.5 wt% GO | TAPPI | Machine | 0.163 | 2.8 | 48.532757
5 | HelloFresh | 0.5 wt% GO | TAPPI | Machine | 0.163 | 2.9 | 51.437759
5 | HelloFresh | 0.5 wt% GO | TAPPI | Machine | 0.163 | 3 | 54.281193
5 | HelloFresh | 0.5 wt% GO | TAPPI | Machine | 0.163 | 3.1 | 56.996204
5 | HelloFresh | 0.5 wt% GO | TAPPI | Machine | 0.163 | 3.2 | 59.642021
5 | HelloFresh | 0.5 wt% GO | TAPPI | Machine | 0.163 | 3.3 | 62.177898
5 | HelloFresh | 0.5 wt% GO | TAPPI | Machine | 0.163 | 3.4 | 64.625214
5 | HelloFresh | 0.5 wt% GO | TAPPI | Machine | 0.163 | 3.5 | 67.071365
5 | HelloFresh | 0.5 wt% GO | TAPPI | Machine | 0.163 | 3.6 | 69.345703
5 | HelloFresh | 0.5 wt% GO | TAPPI | Machine | 0.163 | 3.7 | 71.594231
5 | HelloFresh | 0.5 wt% GO | TAPPI | Machine | 0.163 | 3.8 | 73.729889
5 | HelloFresh | 0.5 wt% GO | TAPPI | Machine | 0.163 | 3.9 | 75.820686
5 | HelloFresh | 0.5 wt% GO | TAPPI | Machine | 0.163 | 4 | 77.838181
5 | HelloFresh | 0.5 wt% GO | TAPPI | Machine | 0.163 | 4.1 | 79.762436
5 | HelloFresh | 0.5 wt% GO | TAPPI | Machine | 0.163 | 4.2 | 81.663536
5 | HelloFresh | 0.5 wt% GO | TAPPI | Machine | 0.163 | 4.3 | 83.489868
5 | HelloFresh | 0.5 wt% GO | TAPPI | Machine | 0.163 | 4.4 | 85.235275
5 | HelloFresh | 0.5 wt% GO | TAPPI | Machine | 0.163 | 4.5 | 86.964554
5 | HelloFresh | 0.5 wt% GO | TAPPI | Machine | 0.163 | 4.6 | 88.583008
5 | HelloFresh | 0.5 wt% GO | TAPPI | Machine | 0.163 | 4.7 | 90.192368
5 | HelloFresh | 0.5 wt% GO | TAPPI | Machine | 0.163 | 4.8 | 91.71524
5 | HelloFresh | 0.5 wt% GO | TAPPI | Machine | 0.163 | 4.9 | 93.214066
5 | HelloFresh | 0.5 wt% GO | TAPPI | Machine | 0.163 | 5 | 94.712891
5 | HelloFresh | 0.5 wt% GO | TAPPI | Machine | 0.163 | 5.1 | 96.081253
5 | HelloFresh | 0.5 wt% GO | TAPPI | Machine | 0.163 | 5.2 | 97.509705
5 | HelloFresh | 0.5 wt% GO | TAPPI | Machine | 0.163 | 5.3 | 98.823532
5 | HelloFresh | 0.5 wt% GO | TAPPI | Machine | 0.163 | 5.4 | 100.139694
5 | HelloFresh | 0.5 wt% GO | TAPPI | Machine | 0.163 | 5.5 | 101.403671
5 | HelloFresh | 0.5 wt% GO | TAPPI | Machine | 0.163 | 5.6 | 102.621025
5 | HelloFresh | 0.5 wt% GO | TAPPI | Machine | 0.163 | 5.7 | 103.88002
5 | HelloFresh | 0.5 wt% GO | TAPPI | Machine | 0.163 | 5.8 | 105.029358
5 | HelloFresh | 0.5 wt% GO | TAPPI | Machine | 0.163 | 5.9 | 106.222679
5 | HelloFresh | 0.5 wt% GO | TAPPI | Machine | 0.163 | 6 | 107.369659
5 | HelloFresh | 0.5 wt% GO | TAPPI | Machine | 0.163 | 6.1 | 108.470917
5 | HelloFresh | 0.5 wt% GO | TAPPI | Machine | 0.163 | 6.2 | 109.549583
5 | HelloFresh | 0.5 wt% GO | TAPPI | Machine | 0.163 | 6.3 | 110.619476
5 | HelloFresh | 0.5 wt% GO | TAPPI | Machine | 0.163 | 6.4 | 111.717209
5 | HelloFresh | 0.5 wt% GO | TAPPI | Machine | 0.163 | 6.5 | 112.739586
5 | HelloFresh | 0.5 wt% GO | TAPPI | Machine | 0.163 | 6.6 | 113.76284
5 | HelloFresh | 0.5 wt% GO | TAPPI | Machine | 0.163 | 6.7 | 114.791679
5 | HelloFresh | 0.5 wt% GO | TAPPI | Machine | 0.163 | 6.8 | 115.765388
5 | HelloFresh | 0.5 wt% GO | TAPPI | Machine | 0.163 | 6.9 | 116.73587
5 | HelloFresh | 0.5 wt% GO | TAPPI | Machine | 0.163 | 7 | 117.691994
5 | HelloFresh | 0.5 wt% GO | TAPPI | Machine | 0.163 | 7.1 | 118.651047
5 | HelloFresh | 0.5 wt% GO | TAPPI | Machine | 0.163 | 7.2 | 119.613319
5 | HelloFresh | 0.5 wt% GO | TAPPI | Machine | 0.163 | 7.3 | 120.527214
5 | HelloFresh | 0.5 wt% GO | TAPPI | Machine | 0.163 | 7.400001 | 121.471313
5 | HelloFresh | 0.5 wt% GO | TAPPI | Machine | 0.163 | 7.5 | 122.347679
5 | HelloFresh | 0.5 wt% GO | TAPPI | Machine | 0.163 | 7.6 | 123.234314
5 | HelloFresh | 0.5 wt% GO | TAPPI | Machine | 0.163 | 7.7 | 124.084869
5 | HelloFresh | 0.5 wt% GO | TAPPI | Machine | 0.163 | 7.8 | 124.967102
5 | HelloFresh | 0.5 wt% GO | TAPPI | Machine | 0.163 | 7.900001 | 125.857552
5 | HelloFresh | 0.5 wt% GO | TAPPI | Machine | 0.163 | 8 | 126.70108
5 | HelloFresh | 0.5 wt% GO | TAPPI | Machine | 0.163 | 8.1 | 127.546082
5 | HelloFresh | 0.5 wt% GO | TAPPI | Machine | 0.163 | 8.200001 | 128.376709
5 | HelloFresh | 0.5 wt% GO | TAPPI | Machine | 0.163 | 8.3 | 129.188583
5 | HelloFresh | 0.5 wt% GO | TAPPI | Machine | 0.163 | 8.400001 | 129.983719
5 | HelloFresh | 0.5 wt% GO | TAPPI | Machine | 0.163 | 8.5 | 130.808792
5 | HelloFresh | 0.5 wt% GO | TAPPI | Machine | 0.163 | 8.6 | 131.646164
5 | HelloFresh | 0.5 wt% GO | TAPPI | Machine | 0.163 | 8.700001 | 132.441025
5 | HelloFresh | 0.5 wt% GO | TAPPI | Machine | 0.163 | 8.8 | 133.215057
5 | HelloFresh | 0.5 wt% GO | TAPPI | Machine | 0.163 | 8.900001 | 134.008163
5 | HelloFresh | 0.5 wt% GO | TAPPI | Machine | 0.163 | 9 | 134.769592
5 | HelloFresh | 0.5 wt% GO | TAPPI | Machine | 0.163 | 9.1 | 135.501999
5 | HelloFresh | 0.5 wt% GO | TAPPI | Machine | 0.163 | 9.200001 | 136.268723
5 | HelloFresh | 0.5 wt% GO | TAPPI | Machine | 0.163 | 9.3 | 137.068268
5 | HelloFresh | 0.5 wt% GO | TAPPI | Machine | 0.163 | 9.400001 | 137.797745
5 | HelloFresh | 0.5 wt% GO | TAPPI | Machine | 0.163 | 9.5 | 138.561234
5 | HelloFresh | 0.5 wt% GO | TAPPI | Machine | 0.163 | 9.6 | 139.287201
5 | HelloFresh | 0.5 wt% GO | TAPPI | Machine | 0.163 | 9.700001 | 139.996735
5 | HelloFresh | 0.5 wt% GO | TAPPI | Machine | 0.163 | 9.8 | 140.698944
5 | HelloFresh | 0.5 wt% GO | TAPPI | Machine | 0.163 | 9.900001 | 141.391174
5 | HelloFresh | 0.5 wt% GO | TAPPI | Machine | 0.163 | 10 | 142.107758
5 | HelloFresh | 0.5 wt% GO | TAPPI | Machine | 0.163 | 10.1 | 142.747818
5 | HelloFresh | 0.5 wt% GO | TAPPI | Machine | 0.163 | 10.200001 | 143.430084
5 | HelloFresh | 0.5 wt% GO | TAPPI | Machine | 0.163 | 10.3 | 144.014725
5 | HelloFresh | 0.5 wt% GO | TAPPI | Machine | 0.163 | 10.400001 | 144.465363
5 | HelloFresh | 0.5 wt% GO | TAPPI | Machine | 0.163 | 10.500001 | -0.025521
5 | HelloFresh | 0.5 wt% GO | TAPPI | Machine | 0.163 | 10.6 | -0.022585
5 | HelloFresh | 0.5 wt% GO | TAPPI | Machine | 0.163 | 10.700001 | -0.047207
5 | HelloFresh | 0.5 wt% GO | TAPPI | Machine | 0.163 | 10.8 | -0.070674
5 | HelloFresh | 0.5 wt% GO | TAPPI | Machine | 0.163 | 10.900001 | -0.068316
5 | HelloFresh | 0.5 wt% GO | TAPPI | Machine | 0.163 | 11.000001 | -0.07154
6 | HelloFresh | 0.5 wt% GO | TAPPI | Machine | 0.163 | 0.2 | 0.009961
6 | HelloFresh | 0.5 wt% GO | TAPPI | Machine | 0.163 | 0.3 | 0.009384
6 | HelloFresh | 0.5 wt% GO | TAPPI | Machine | 0.163 | 0.4 | 0.014355
6 | HelloFresh | 0.5 wt% GO | TAPPI | Machine | 0.163 | 0.5 | 0.25626
6 | HelloFresh | 0.5 wt% GO | TAPPI | Machine | 0.163 | 0.6 | 0.958167
6 | HelloFresh | 0.5 wt% GO | TAPPI | Machine | 0.163 | 0.7 | 0.988948
6 | HelloFresh | 0.5 wt% GO | TAPPI | Machine | 0.163 | 0.8 | 0.981041
6 | HelloFresh | 0.5 wt% GO | TAPPI | Machine | 0.163 | 0.9 | 1.003321
6 | HelloFresh | 0.5 wt% GO | TAPPI | Machine | 0.163 | 1 | 1.353977
6 | HelloFresh | 0.5 wt% GO | TAPPI | Machine | 0.163 | 1.1 | 1.347835
6 | HelloFresh | 0.5 wt% GO | TAPPI | Machine | 0.163 | 1.2 | 1.456892
6 | HelloFresh | 0.5 wt% GO | TAPPI | Machine | 0.163 | 1.3 | 2.409205
6 | HelloFresh | 0.5 wt% GO | TAPPI | Machine | 0.163 | 1.4 | 4.195067
6 | HelloFresh | 0.5 wt% GO | TAPPI | Machine | 0.163 | 1.5 | 6.33308
6 | HelloFresh | 0.5 wt% GO | TAPPI | Machine | 0.163 | 1.6 | 8.769553
6 | HelloFresh | 0.5 wt% GO | TAPPI | Machine | 0.163 | 1.7 | 11.461404
6 | HelloFresh | 0.5 wt% GO | TAPPI | Machine | 0.163 | 1.8 | 14.357897
6 | HelloFresh | 0.5 wt% GO | TAPPI | Machine | 0.163 | 1.9 | 17.425331
6 | HelloFresh | 0.5 wt% GO | TAPPI | Machine | 0.163 | 2 | 20.707096
6 | HelloFresh | 0.5 wt% GO | TAPPI | Machine | 0.163 | 2.1 | 24.103807
6 | HelloFresh | 0.5 wt% GO | TAPPI | Machine | 0.163 | 2.2 | 27.564413
6 | HelloFresh | 0.5 wt% GO | TAPPI | Machine | 0.163 | 2.3 | 31.020048
6 | HelloFresh | 0.5 wt% GO | TAPPI | Machine | 0.163 | 2.4 | 34.490631
6 | HelloFresh | 0.5 wt% GO | TAPPI | Machine | 0.163 | 2.5 | 37.904625
6 | HelloFresh | 0.5 wt% GO | TAPPI | Machine | 0.163 | 2.6 | 41.202518
6 | HelloFresh | 0.5 wt% GO | TAPPI | Machine | 0.163 | 2.7 | 44.465229
6 | HelloFresh | 0.5 wt% GO | TAPPI | Machine | 0.163 | 2.8 | 47.669582
6 | HelloFresh | 0.5 wt% GO | TAPPI | Machine | 0.163 | 2.9 | 50.739662
6 | HelloFresh | 0.5 wt% GO | TAPPI | Machine | 0.163 | 3 | 53.724709
6 | HelloFresh | 0.5 wt% GO | TAPPI | Machine | 0.163 | 3.1 | 56.603909
6 | HelloFresh | 0.5 wt% GO | TAPPI | Machine | 0.163 | 3.2 | 59.392513
6 | HelloFresh | 0.5 wt% GO | TAPPI | Machine | 0.163 | 3.3 | 62.056511
6 | HelloFresh | 0.5 wt% GO | TAPPI | Machine | 0.163 | 3.4 | 64.620232
6 | HelloFresh | 0.5 wt% GO | TAPPI | Machine | 0.163 | 3.5 | 67.163139
6 | HelloFresh | 0.5 wt% GO | TAPPI | Machine | 0.163 | 3.6 | 69.539215
6 | HelloFresh | 0.5 wt% GO | TAPPI | Machine | 0.163 | 3.7 | 71.868378
6 | HelloFresh | 0.5 wt% GO | TAPPI | Machine | 0.163 | 3.8 | 74.105476
6 | HelloFresh | 0.5 wt% GO | TAPPI | Machine | 0.163 | 3.9 | 76.258148
6 | HelloFresh | 0.5 wt% GO | TAPPI | Machine | 0.163 | 4 | 78.346008
6 | HelloFresh | 0.5 wt% GO | TAPPI | Machine | 0.163 | 4.1 | 80.314827
6 | HelloFresh | 0.5 wt% GO | TAPPI | Machine | 0.163 | 4.2 | 82.26049
6 | HelloFresh | 0.5 wt% GO | TAPPI | Machine | 0.163 | 4.3 | 84.139305
6 | HelloFresh | 0.5 wt% GO | TAPPI | Machine | 0.163 | 4.4 | 85.924583
6 | HelloFresh | 0.5 wt% GO | TAPPI | Machine | 0.163 | 4.5 | 87.675568
6 | HelloFresh | 0.5 wt% GO | TAPPI | Machine | 0.163 | 4.6 | 89.329788
6 | HelloFresh | 0.5 wt% GO | TAPPI | Machine | 0.163 | 4.7 | 90.967003
6 | HelloFresh | 0.5 wt% GO | TAPPI | Machine | 0.163 | 4.8 | 92.52887
6 | HelloFresh | 0.5 wt% GO | TAPPI | Machine | 0.163 | 4.9 | 94.018318
6 | HelloFresh | 0.5 wt% GO | TAPPI | Machine | 0.163 | 5 | 95.541771
6 | HelloFresh | 0.5 wt% GO | TAPPI | Machine | 0.163 | 5.1 | 96.930939
6 | HelloFresh | 0.5 wt% GO | TAPPI | Machine | 0.163 | 5.2 | 98.358818
6 | HelloFresh | 0.5 wt% GO | TAPPI | Machine | 0.163 | 5.3 | 99.703423
6 | HelloFresh | 0.5 wt% GO | TAPPI | Machine | 0.163 | 5.4 | 101.038055
6 | HelloFresh | 0.5 wt% GO | TAPPI | Machine | 0.163 | 5.5 | 102.315521
6 | HelloFresh | 0.5 wt% GO | TAPPI | Machine | 0.163 | 5.6 | 103.556923
6 | HelloFresh | 0.5 wt% GO | TAPPI | Machine | 0.163 | 5.7 | 104.813866
6 | HelloFresh | 0.5 wt% GO | TAPPI | Machine | 0.163 | 5.8 | 105.992523
6 | HelloFresh | 0.5 wt% GO | TAPPI | Machine | 0.163 | 5.9 | 107.189064
6 | HelloFresh | 0.5 wt% GO | TAPPI | Machine | 0.163 | 6 | 108.334297
6 | HelloFresh | 0.5 wt% GO | TAPPI | Machine | 0.163 | 6.1 | 109.439644
6 | HelloFresh | 0.5 wt% GO | TAPPI | Machine | 0.163 | 6.2 | 110.531509
6 | HelloFresh | 0.5 wt% GO | TAPPI | Machine | 0.163 | 6.3 | 111.616058
6 | HelloFresh | 0.5 wt% GO | TAPPI | Machine | 0.163 | 6.4 | 112.704697
6 | HelloFresh | 0.5 wt% GO | TAPPI | Machine | 0.163 | 6.5 | 113.756691
6 | HelloFresh | 0.5 wt% GO | TAPPI | Machine | 0.163 | 6.6 | 114.789337
6 | HelloFresh | 0.5 wt% GO | TAPPI | Machine | 0.163 | 6.7 | 115.83429
6 | HelloFresh | 0.5 wt% GO | TAPPI | Machine | 0.163 | 6.8 | 116.819145
6 | HelloFresh | 0.5 wt% GO | TAPPI | Machine | 0.163 | 6.9 | 117.801941
6 | HelloFresh | 0.5 wt% GO | TAPPI | Machine | 0.163 | 7 | 118.771248
6 | HelloFresh | 0.5 wt% GO | TAPPI | Machine | 0.163 | 7.1 | 119.736458
6 | HelloFresh | 0.5 wt% GO | TAPPI | Machine | 0.163 | 7.2 | 120.717796
6 | HelloFresh | 0.5 wt% GO | TAPPI | Machine | 0.163 | 7.3 | 121.640205
6 | HelloFresh | 0.5 wt% GO | TAPPI | Machine | 0.163 | 7.400001 | 122.591331
6 | HelloFresh | 0.5 wt% GO | TAPPI | Machine | 0.163 | 7.5 | 123.466827
6 | HelloFresh | 0.5 wt% GO | TAPPI | Machine | 0.163 | 7.6 | 124.369286
6 | HelloFresh | 0.5 wt% GO | TAPPI | Machine | 0.163 | 7.7 | 125.235687
6 | HelloFresh | 0.5 wt% GO | TAPPI | Machine | 0.163 | 7.8 | 126.124077
6 | HelloFresh | 0.5 wt% GO | TAPPI | Machine | 0.163 | 7.900001 | 127.021545
6 | HelloFresh | 0.5 wt% GO | TAPPI | Machine | 0.163 | 8 | 127.873596
6 | HelloFresh | 0.5 wt% GO | TAPPI | Machine | 0.163 | 8.1 | 128.718292
6 | HelloFresh | 0.5 wt% GO | TAPPI | Machine | 0.163 | 8.200001 | 129.564758
6 | HelloFresh | 0.5 wt% GO | TAPPI | Machine | 0.163 | 8.3 | 130.401245
6 | HelloFresh | 0.5 wt% GO | TAPPI | Machine | 0.163 | 8.400001 | 131.20813
6 | HelloFresh | 0.5 wt% GO | TAPPI | Machine | 0.163 | 8.5 | 132.039642
6 | HelloFresh | 0.5 wt% GO | TAPPI | Machine | 0.163 | 8.6 | 132.880814
6 | HelloFresh | 0.5 wt% GO | TAPPI | Machine | 0.163 | 8.700001 | 133.707047
6 | HelloFresh | 0.5 wt% GO | TAPPI | Machine | 0.163 | 8.8 | 134.493408
6 | HelloFresh | 0.5 wt% GO | TAPPI | Machine | 0.163 | 8.900001 | 135.302338
6 | HelloFresh | 0.5 wt% GO | TAPPI | Machine | 0.163 | 9 | 136.077271
6 | HelloFresh | 0.5 wt% GO | TAPPI | Machine | 0.163 | 9.1 | 136.839279
6 | HelloFresh | 0.5 wt% GO | TAPPI | Machine | 0.163 | 9.200001 | 137.613617
6 | HelloFresh | 0.5 wt% GO | TAPPI | Machine | 0.163 | 9.3 | 138.431931
6 | HelloFresh | 0.5 wt% GO | TAPPI | Machine | 0.163 | 9.400001 | 139.195724
6 | HelloFresh | 0.5 wt% GO | TAPPI | Machine | 0.163 | 9.5 | 139.958038
6 | HelloFresh | 0.5 wt% GO | TAPPI | Machine | 0.163 | 9.6 | 140.721237
6 | HelloFresh | 0.5 wt% GO | TAPPI | Machine | 0.163 | 9.700001 | 141.463608
6 | HelloFresh | 0.5 wt% GO | TAPPI | Machine | 0.163 | 9.8 | 142.195129
6 | HelloFresh | 0.5 wt% GO | TAPPI | Machine | 0.163 | 9.900001 | 142.907318
6 | HelloFresh | 0.5 wt% GO | TAPPI | Machine | 0.163 | 10 | 143.682816
6 | HelloFresh | 0.5 wt% GO | TAPPI | Machine | 0.163 | 10.1 | 144.401749
6 | HelloFresh | 0.5 wt% GO | TAPPI | Machine | 0.163 | 10.200001 | 145.1409
6 | HelloFresh | 0.5 wt% GO | TAPPI | Machine | 0.163 | 10.3 | 145.841629
6 | HelloFresh | 0.5 wt% GO | TAPPI | Machine | 0.163 | 10.400001 | 146.555283
6 | HelloFresh | 0.5 wt% GO | TAPPI | Machine | 0.163 | 10.500001 | 147.268341
6 | HelloFresh | 0.5 wt% GO | TAPPI | Machine | 0.163 | 10.6 | 147.946213
6 | HelloFresh | 0.5 wt% GO | TAPPI | Machine | 0.163 | 10.700001 | 148.651352
6 | HelloFresh | 0.5 wt% GO | TAPPI | Machine | 0.163 | 10.8 | 149.336838
6 | HelloFresh | 0.5 wt% GO | TAPPI | Machine | 0.163 | 10.900001 | 150.017654
6 | HelloFresh | 0.5 wt% GO | TAPPI | Machine | 0.163 | 11.000001 | 150.656235
6 | HelloFresh | 0.5 wt% GO | TAPPI | Machine | 0.163 | 11.1 | 151.18576
6 | HelloFresh | 0.5 wt% GO | TAPPI | Machine | 0.163 | 11.200001 | 52.719917
6 | HelloFresh | 0.5 wt% GO | TAPPI | Machine | 0.163 | 11.3 | 0.027557
6 | HelloFresh | 0.5 wt% GO | TAPPI | Machine | 0.163 | 11.400001 | 0.012896
6 | HelloFresh | 0.5 wt% GO | TAPPI | Machine | 0.163 | 11.500001 | 0.000577
7 | HelloFresh | 0.5 wt% GO | TAPPI | Machine | 0.163 | 0.2 | 0.000288
7 | HelloFresh | 0.5 wt% GO | TAPPI | Machine | 0.163 | 0.3 | -0.002342
7 | HelloFresh | 0.5 wt% GO | TAPPI | Machine | 0.163 | 0.4 | -0.001765
7 | HelloFresh | 0.5 wt% GO | TAPPI | Machine | 0.163 | 0.5 | 0.019344
7 | HelloFresh | 0.5 wt% GO | TAPPI | Machine | 0.163 | 0.6 | 0.128707
7 | HelloFresh | 0.5 wt% GO | TAPPI | Machine | 0.163 | 0.7 | 0.399916
7 | HelloFresh | 0.5 wt% GO | TAPPI | Machine | 0.163 | 0.8 | 0.894552
7 | HelloFresh | 0.5 wt% GO | TAPPI | Machine | 0.163 | 0.9 | 1.003032
7 | HelloFresh | 0.5 wt% GO | TAPPI | Machine | 0.163 | 1 | 1.013281
7 | HelloFresh | 0.5 wt% GO | TAPPI | Machine | 0.163 | 1.1 | 1.047303
7 | HelloFresh | 0.5 wt% GO | TAPPI | Machine | 0.163 | 1.2 | 1.224982
7 | HelloFresh | 0.5 wt% GO | TAPPI | Machine | 0.163 | 1.3 | 1.361902
7 | HelloFresh | 0.5 wt% GO | TAPPI | Machine | 0.163 | 1.4 | 1.779703
7 | HelloFresh | 0.5 wt% GO | TAPPI | Machine | 0.163 | 1.5 | 3.073883
7 | HelloFresh | 0.5 wt% GO | TAPPI | Machine | 0.163 | 1.6 | 4.634572
7 | HelloFresh | 0.5 wt% GO | TAPPI | Machine | 0.163 | 1.7 | 6.950262
7 | HelloFresh | 0.5 wt% GO | TAPPI | Machine | 0.163 | 1.8 | 9.91653
7 | HelloFresh | 0.5 wt% GO | TAPPI | Machine | 0.163 | 1.9 | 13.153142
7 | HelloFresh | 0.5 wt% GO | TAPPI | Machine | 0.163 | 2 | 16.497368
7 | HelloFresh | 0.5 wt% GO | TAPPI | Machine | 0.163 | 2.1 | 19.977327
7 | HelloFresh | 0.5 wt% GO | TAPPI | Machine | 0.163 | 2.2 | 23.477818
7 | HelloFresh | 0.5 wt% GO | TAPPI | Machine | 0.163 | 2.3 | 26.957199
7 | HelloFresh | 0.5 wt% GO | TAPPI | Machine | 0.163 | 2.4 | 30.372076
7 | HelloFresh | 0.5 wt% GO | TAPPI | Machine | 0.163 | 2.5 | 33.813931
7 | HelloFresh | 0.5 wt% GO | TAPPI | Machine | 0.163 | 2.6 | 37.180717
7 | HelloFresh | 0.5 wt% GO | TAPPI | Machine | 0.163 | 2.7 | 40.50705
7 | HelloFresh | 0.5 wt% GO | TAPPI | Machine | 0.163 | 2.8 | 43.823414
7 | HelloFresh | 0.5 wt% GO | TAPPI | Machine | 0.163 | 2.9 | 47.079666
7 | HelloFresh | 0.5 wt% GO | TAPPI | Machine | 0.163 | 3 | 50.18317
7 | HelloFresh | 0.5 wt% GO | TAPPI | Machine | 0.163 | 3.1 | 53.237995
7 | HelloFresh | 0.5 wt% GO | TAPPI | Machine | 0.163 | 3.2 | 56.155319
7 | HelloFresh | 0.5 wt% GO | TAPPI | Machine | 0.163 | 3.3 | 58.956234
7 | HelloFresh | 0.5 wt% GO | TAPPI | Machine | 0.163 | 3.4 | 61.616421
7 | HelloFresh | 0.5 wt% GO | TAPPI | Machine | 0.163 | 3.5 | 64.208298
7 | HelloFresh | 0.5 wt% GO | TAPPI | Machine | 0.163 | 3.6 | 66.78492
7 | HelloFresh | 0.5 wt% GO | TAPPI | Machine | 0.163 | 3.7 | 69.199989
7 | HelloFresh | 0.5 wt% GO | TAPPI | Machine | 0.163 | 3.8 | 71.584274
7 | HelloFresh | 0.5 wt% GO | TAPPI | Machine | 0.163 | 3.9 | 73.866234
7 | HelloFresh | 0.5 wt% GO | TAPPI | Machine | 0.163 | 4 | 76.07489
7 | HelloFresh | 0.5 wt% GO | TAPPI | Machine | 0.163 | 4.1 | 78.192955
7 | HelloFresh | 0.5 wt% GO | TAPPI | Machine | 0.163 | 4.2 | 80.219833
7 | HelloFresh | 0.5 wt% GO | TAPPI | Machine | 0.163 | 4.3 | 82.235275
7 | HelloFresh | 0.5 wt% GO | TAPPI | Machine | 0.163 | 4.4 | 84.159531
7 | HelloFresh | 0.5 wt% GO | TAPPI | Machine | 0.163 | 4.5 | 86.000229
7 | HelloFresh | 0.5 wt% GO | TAPPI | Machine | 0.163 | 4.6 | 87.81424
7 | HelloFresh | 0.5 wt% GO | TAPPI | Machine | 0.163 | 4.7 | 89.532967
7 | HelloFresh | 0.5 wt% GO | TAPPI | Machine | 0.163 | 4.8 | 91.23616
7 | HelloFresh | 0.5 wt% GO | TAPPI | Machine | 0.163 | 4.9 | 92.845222
7 | HelloFresh | 0.5 wt% GO | TAPPI | Machine | 0.163 | 5 | 94.415009
7 | HelloFresh | 0.5 wt% GO | TAPPI | Machine | 0.163 | 5.1 | 96.002975
7 | HelloFresh | 0.5 wt% GO | TAPPI | Machine | 0.163 | 5.2 | 97.437004
7 | HelloFresh | 0.5 wt% GO | TAPPI | Machine | 0.163 | 5.3 | 98.92791
7 | HelloFresh | 0.5 wt% GO | TAPPI | Machine | 0.163 | 5.4 | 100.326759
7 | HelloFresh | 0.5 wt% GO | TAPPI | Machine | 0.163 | 5.5 | 101.716515
7 | HelloFresh | 0.5 wt% GO | TAPPI | Machine | 0.163 | 5.6 | 103.045296
7 | HelloFresh | 0.5 wt% GO | TAPPI | Machine | 0.163 | 5.7 | 104.319824
7 | HelloFresh | 0.5 wt% GO | TAPPI | Machine | 0.163 | 5.8 | 105.655052
7 | HelloFresh | 0.5 wt% GO | TAPPI | Machine | 0.163 | 5.9 | 106.856575
7 | HelloFresh | 0.5 wt% GO | TAPPI | Machine | 0.163 | 6 | 108.128174
7 | HelloFresh | 0.5 wt% GO | TAPPI | Machine | 0.163 | 6.1 | 109.308876
7 | HelloFresh | 0.5 wt% GO | TAPPI | Machine | 0.163 | 6.2 | 110.487534
7 | HelloFresh | 0.5 wt% GO | TAPPI | Machine | 0.163 | 6.3 | 111.627487
7 | HelloFresh | 0.5 wt% GO | TAPPI | Machine | 0.163 | 6.4 | 112.740753
7 | HelloFresh | 0.5 wt% GO | TAPPI | Machine | 0.163 | 6.5 | 113.891853
7 | HelloFresh | 0.5 wt% GO | TAPPI | Machine | 0.163 | 6.6 | 115.009239
7 | HelloFresh | 0.5 wt% GO | TAPPI | Machine | 0.163 | 6.7 | 116.062988
7 | HelloFresh | 0.5 wt% GO | TAPPI | Machine | 0.163 | 6.8 | 117.151344
7 | HelloFresh | 0.5 wt% GO | TAPPI | Machine | 0.163 | 6.9 | 118.188087
7 | HelloFresh | 0.5 wt% GO | TAPPI | Machine | 0.163 | 7 | 119.218681
7 | HelloFresh | 0.5 wt% GO | TAPPI | Machine | 0.163 | 7.1 | 120.219658
7 | HelloFresh | 0.5 wt% GO | TAPPI | Machine | 0.163 | 7.2 | 121.238228
7 | HelloFresh | 0.5 wt% GO | TAPPI | Machine | 0.163 | 7.3 | 122.251518
7 | HelloFresh | 0.5 wt% GO | TAPPI | Machine | 0.163 | 7.400001 | 123.230217
7 | HelloFresh | 0.5 wt% GO | TAPPI | Machine | 0.163 | 7.5 | 124.217995
7 | HelloFresh | 0.5 wt% GO | TAPPI | Machine | 0.163 | 7.6 | 125.150658
7 | HelloFresh | 0.5 wt% GO | TAPPI | Machine | 0.163 | 7.7 | 126.08596
7 | HelloFresh | 0.5 wt% GO | TAPPI | Machine | 0.163 | 7.8 | 126.991058
7 | HelloFresh | 0.5 wt% GO | TAPPI | Machine | 0.163 | 7.900001 | 127.927536
7 | HelloFresh | 0.5 wt% GO | TAPPI | Machine | 0.163 | 8 | 128.835861
7 | HelloFresh | 0.5 wt% GO | TAPPI | Machine | 0.163 | 8.1 | 129.757385
7 | HelloFresh | 0.5 wt% GO | TAPPI | Machine | 0.163 | 8.200001 | 130.648407
7 | HelloFresh | 0.5 wt% GO | TAPPI | Machine | 0.163 | 8.3 | 131.521255
7 | HelloFresh | 0.5 wt% GO | TAPPI | Machine | 0.163 | 8.400001 | 132.397629
7 | HelloFresh | 0.5 wt% GO | TAPPI | Machine | 0.163 | 8.5 | 133.229141
7 | HelloFresh | 0.5 wt% GO | TAPPI | Machine | 0.163 | 8.6 | 134.085281
7 | HelloFresh | 0.5 wt% GO | TAPPI | Machine | 0.163 | 8.700001 | 134.972794
7 | HelloFresh | 0.5 wt% GO | TAPPI | Machine | 0.163 | 8.8 | 135.81749
7 | HelloFresh | 0.5 wt% GO | TAPPI | Machine | 0.163 | 8.900001 | 136.649887
7 | HelloFresh | 0.5 wt% GO | TAPPI | Machine | 0.163 | 9 | 137.482849
7 | HelloFresh | 0.5 wt% GO | TAPPI | Machine | 0.163 | 9.1 | 138.286514
7 | HelloFresh | 0.5 wt% GO | TAPPI | Machine | 0.163 | 9.200001 | 139.090744
7 | HelloFresh | 0.5 wt% GO | TAPPI | Machine | 0.163 | 9.3 | 139.899979
7 | HelloFresh | 0.5 wt% GO | TAPPI | Machine | 0.163 | 9.400001 | 140.737061
7 | HelloFresh | 0.5 wt% GO | TAPPI | Machine | 0.163 | 9.5 | 141.526642
7 | HelloFresh | 0.5 wt% GO | TAPPI | Machine | 0.163 | 9.6 | 142.325302
7 | HelloFresh | 0.5 wt% GO | TAPPI | Machine | 0.163 | 9.700001 | 143.107269
7 | HelloFresh | 0.5 wt% GO | TAPPI | Machine | 0.163 | 9.8 | 143.885712
7 | HelloFresh | 0.5 wt% GO | TAPPI | Machine | 0.163 | 9.900001 | 144.628082
7 | HelloFresh | 0.5 wt% GO | TAPPI | Machine | 0.163 | 10 | 145.380737
7 | HelloFresh | 0.5 wt% GO | TAPPI | Machine | 0.163 | 10.1 | 146.172363
7 | HelloFresh | 0.5 wt% GO | TAPPI | Machine | 0.163 | 10.200001 | 146.911209
7 | HelloFresh | 0.5 wt% GO | TAPPI | Machine | 0.163 | 10.3 | 147.661224
7 | HelloFresh | 0.5 wt% GO | TAPPI | Machine | 0.163 | 10.400001 | 148.388657
7 | HelloFresh | 0.5 wt% GO | TAPPI | Machine | 0.163 | 10.500001 | 149.130722
7 | HelloFresh | 0.5 wt% GO | TAPPI | Machine | 0.163 | 10.6 | 149.699814
7 | HelloFresh | 0.5 wt% GO | TAPPI | Machine | 0.163 | 10.700001 | 0.025215
7 | HelloFresh | 0.5 wt% GO | TAPPI | Machine | 0.163 | 10.8 | 0.07887
7 | HelloFresh | 0.5 wt% GO | TAPPI | Machine | 0.163 | 10.900001 | 0.055114
8 | HelloFresh | 0.5 wt% GO | TAPPI | Machine | 0.163 | 0.2 | 0.026692
8 | HelloFresh | 0.5 wt% GO | TAPPI | Machine | 0.163 | 0.3 | 0.031087
8 | HelloFresh | 0.5 wt% GO | TAPPI | Machine | 0.163 | 0.4 | 0.023162
8 | HelloFresh | 0.5 wt% GO | TAPPI | Machine | 0.163 | 0.5 | 0.299954
8 | HelloFresh | 0.5 wt% GO | TAPPI | Machine | 0.163 | 0.6 | 0.413712
8 | HelloFresh | 0.5 wt% GO | TAPPI | Machine | 0.163 | 0.7 | 0.409894
8 | HelloFresh | 0.5 wt% GO | TAPPI | Machine | 0.163 | 0.8 | 0.438333
8 | HelloFresh | 0.5 wt% GO | TAPPI | Machine | 0.163 | 0.9 | 0.610158
8 | HelloFresh | 0.5 wt% GO | TAPPI | Machine | 0.163 | 1 | 0.768763
8 | HelloFresh | 0.5 wt% GO | TAPPI | Machine | 0.163 | 1.1 | 0.951142
8 | HelloFresh | 0.5 wt% GO | TAPPI | Machine | 0.163 | 1.2 | 2.072327
8 | HelloFresh | 0.5 wt% GO | TAPPI | Machine | 0.163 | 1.3 | 3.56207
8 | HelloFresh | 0.5 wt% GO | TAPPI | Machine | 0.163 | 1.4 | 5.10781
8 | HelloFresh | 0.5 wt% GO | TAPPI | Machine | 0.163 | 1.5 | 7.235539
8 | HelloFresh | 0.5 wt% GO | TAPPI | Machine | 0.163 | 1.6 | 9.807472
8 | HelloFresh | 0.5 wt% GO | TAPPI | Machine | 0.163 | 1.7 | 12.639179
8 | HelloFresh | 0.5 wt% GO | TAPPI | Machine | 0.163 | 1.8 | 15.693429
8 | HelloFresh | 0.5 wt% GO | TAPPI | Machine | 0.163 | 1.9 | 18.852631
8 | HelloFresh | 0.5 wt% GO | TAPPI | Machine | 0.163 | 2 | 22.061974
8 | HelloFresh | 0.5 wt% GO | TAPPI | Machine | 0.163 | 2.1 | 25.310318
8 | HelloFresh | 0.5 wt% GO | TAPPI | Machine | 0.163 | 2.2 | 28.567453
8 | HelloFresh | 0.5 wt% GO | TAPPI | Machine | 0.163 | 2.3 | 31.82078
8 | HelloFresh | 0.5 wt% GO | TAPPI | Machine | 0.163 | 2.4 | 35.028954
8 | HelloFresh | 0.5 wt% GO | TAPPI | Machine | 0.163 | 2.5 | 38.292534
8 | HelloFresh | 0.5 wt% GO | TAPPI | Machine | 0.163 | 2.6 | 41.484875
8 | HelloFresh | 0.5 wt% GO | TAPPI | Machine | 0.163 | 2.7 | 44.593655
8 | HelloFresh | 0.5 wt% GO | TAPPI | Machine | 0.163 | 2.8 | 47.628544
8 | HelloFresh | 0.5 wt% GO | TAPPI | Machine | 0.163 | 2.9 | 50.614468
8 | HelloFresh | 0.5 wt% GO | TAPPI | Machine | 0.163 | 3 | 53.458199
8 | HelloFresh | 0.5 wt% GO | TAPPI | Machine | 0.163 | 3.1 | 56.186405
8 | HelloFresh | 0.5 wt% GO | TAPPI | Machine | 0.163 | 3.2 | 58.79118
8 | HelloFresh | 0.5 wt% GO | TAPPI | Machine | 0.163 | 3.3 | 61.306812
8 | HelloFresh | 0.5 wt% GO | TAPPI | Machine | 0.163 | 3.4 | 63.742115
8 | HelloFresh | 0.5 wt% GO | TAPPI | Machine | 0.163 | 3.5 | 66.086525
8 | HelloFresh | 0.5 wt% GO | TAPPI | Machine | 0.163 | 3.6 | 68.423317
8 | HelloFresh | 0.5 wt% GO | TAPPI | Machine | 0.163 | 3.7 | 70.602074
8 | HelloFresh | 0.5 wt% GO | TAPPI | Machine | 0.163 | 3.8 | 72.771141
8 | HelloFresh | 0.5 wt% GO | TAPPI | Machine | 0.163 | 3.9 | 74.804176
8 | HelloFresh | 0.5 wt% GO | TAPPI | Machine | 0.163 | 4 | 76.815224
8 | HelloFresh | 0.5 wt% GO | TAPPI | Machine | 0.163 | 4.1 | 78.719254
8 | HelloFresh | 0.5 wt% GO | TAPPI | Machine | 0.163 | 4.2 | 80.558487
8 | HelloFresh | 0.5 wt% GO | TAPPI | Machine | 0.163 | 4.3 | 82.383934
8 | HelloFresh | 0.5 wt% GO | TAPPI | Machine | 0.163 | 4.4 | 84.118492
8 | HelloFresh | 0.5 wt% GO | TAPPI | Machine | 0.163 | 4.5 | 85.786499
8 | HelloFresh | 0.5 wt% GO | TAPPI | Machine | 0.163 | 4.6 | 87.431633
8 | HelloFresh | 0.5 wt% GO | TAPPI | Machine | 0.163 | 4.7 | 88.98616
8 | HelloFresh | 0.5 wt% GO | TAPPI | Machine | 0.163 | 4.8 | 90.531906
8 | HelloFresh | 0.5 wt% GO | TAPPI | Machine | 0.163 | 4.9 | 91.98822
8 | HelloFresh | 0.5 wt% GO | TAPPI | Machine | 0.163 | 5 | 93.409645
8 | HelloFresh | 0.5 wt% GO | TAPPI | Machine | 0.163 | 5.1 | 94.839279
8 | HelloFresh | 0.5 wt% GO | TAPPI | Machine | 0.163 | 5.2 | 96.163063
8 | HelloFresh | 0.5 wt% GO | TAPPI | Machine | 0.163 | 5.3 | 97.523499
8 | HelloFresh | 0.5 wt% GO | TAPPI | Machine | 0.163 | 5.4 | 98.784248
8 | HelloFresh | 0.5 wt% GO | TAPPI | Machine | 0.163 | 5.5 | 100.056442
8 | HelloFresh | 0.5 wt% GO | TAPPI | Machine | 0.163 | 5.6 | 101.252693
8 | HelloFresh | 0.5 wt% GO | TAPPI | Machine | 0.163 | 5.7 | 102.451576
8 | HelloFresh | 0.5 wt% GO | TAPPI | Machine | 0.163 | 5.8 | 103.673042
8 | HelloFresh | 0.5 wt% GO | TAPPI | Machine | 0.163 | 5.9 | 104.773415
8 | HelloFresh | 0.5 wt% GO | TAPPI | Machine | 0.163 | 6 | 105.941216
8 | HelloFresh | 0.5 wt% GO | TAPPI | Machine | 0.163 | 6.1 | 107.020187
8 | HelloFresh | 0.5 wt% GO | TAPPI | Machine | 0.163 | 6.2 | 108.102959
8 | HelloFresh | 0.5 wt% GO | TAPPI | Machine | 0.163 | 6.3 | 109.147919
8 | HelloFresh | 0.5 wt% GO | TAPPI | Machine | 0.163 | 6.4 | 110.184669
8 | HelloFresh | 0.5 wt% GO | TAPPI | Machine | 0.163 | 6.5 | 111.243111
8 | HelloFresh | 0.5 wt% GO | TAPPI | Machine | 0.163 | 6.6 | 112.265785
8 | HelloFresh | 0.5 wt% GO | TAPPI | Machine | 0.163 | 6.7 | 113.249168
8 | HelloFresh | 0.5 wt% GO | TAPPI | Machine | 0.163 | 6.8 | 114.269508
8 | HelloFresh | 0.5 wt% GO | TAPPI | Machine | 0.163 | 6.9 | 115.213898
8 | HelloFresh | 0.5 wt% GO | TAPPI | Machine | 0.163 | 7 | 116.166786
8 | HelloFresh | 0.5 wt% GO | TAPPI | Machine | 0.163 | 7.1 | 117.097107
8 | HelloFresh | 0.5 wt% GO | TAPPI | Machine | 0.163 | 7.2 | 118.050285
8 | HelloFresh | 0.5 wt% GO | TAPPI | Machine | 0.163 | 7.3 | 118.986473
8 | HelloFresh | 0.5 wt% GO | TAPPI | Machine | 0.163 | 7.400001 | 119.894218
8 | HelloFresh | 0.5 wt% GO | TAPPI | Machine | 0.163 | 7.5 | 120.810165
8 | HelloFresh | 0.5 wt% GO | TAPPI | Machine | 0.163 | 7.6 | 121.683014
8 | HelloFresh | 0.5 wt% GO | TAPPI | Machine | 0.163 | 7.7 | 122.557037
8 | HelloFresh | 0.5 wt% GO | TAPPI | Machine | 0.163 | 7.8 | 123.394409
8 | HelloFresh | 0.5 wt% GO | TAPPI | Machine | 0.163 | 7.900001 | 124.274002
8 | HelloFresh | 0.5 wt% GO | TAPPI | Machine | 0.163 | 8 | 125.127502
8 | HelloFresh | 0.5 wt% GO | TAPPI | Machine | 0.163 | 8.1 | 125.984222
8 | HelloFresh | 0.5 wt% GO | TAPPI | Machine | 0.163 | 8.200001 | 126.817787
8 | HelloFresh | 0.5 wt% GO | TAPPI | Machine | 0.163 | 8.3 | 127.648422
8 | HelloFresh | 0.5 wt% GO | TAPPI | Machine | 0.163 | 8.400001 | 128.462051
8 | HelloFresh | 0.5 wt% GO | TAPPI | Machine | 0.163 | 8.5 | 129.252213
8 | HelloFresh | 0.5 wt% GO | TAPPI | Machine | 0.163 | 8.6 | 130.066422
8 | HelloFresh | 0.5 wt% GO | TAPPI | Machine | 0.163 | 8.700001 | 130.904678
8 | HelloFresh | 0.5 wt% GO | TAPPI | Machine | 0.163 | 8.8 | 131.69397
8 | HelloFresh | 0.5 wt% GO | TAPPI | Machine | 0.163 | 8.900001 | 132.482086
8 | HelloFresh | 0.5 wt% GO | TAPPI | Machine | 0.163 | 9 | 133.270493
8 | HelloFresh | 0.5 wt% GO | TAPPI | Machine | 0.163 | 9.1 | 134.036331
8 | HelloFresh | 0.5 wt% GO | TAPPI | Machine | 0.163 | 9.200001 | 134.79776
8 | HelloFresh | 0.5 wt% GO | TAPPI | Machine | 0.163 | 9.3 | 135.558319
8 | HelloFresh | 0.5 wt% GO | TAPPI | Machine | 0.163 | 9.400001 | 136.378098
8 | HelloFresh | 0.5 wt% GO | TAPPI | Machine | 0.163 | 9.5 | 137.126923
8 | HelloFresh | 0.5 wt% GO | TAPPI | Machine | 0.163 | 9.6 | 137.891571
8 | HelloFresh | 0.5 wt% GO | TAPPI | Machine | 0.163 | 9.700001 | 138.631027
8 | HelloFresh | 0.5 wt% GO | TAPPI | Machine | 0.163 | 9.8 | 139.375763
8 | HelloFresh | 0.5 wt% GO | TAPPI | Machine | 0.163 | 9.900001 | 140.10553
8 | HelloFresh | 0.5 wt% GO | TAPPI | Machine | 0.163 | 10 | 140.820633
8 | HelloFresh | 0.5 wt% GO | TAPPI | Machine | 0.163 | 10.1 | 141.588226
8 | HelloFresh | 0.5 wt% GO | TAPPI | Machine | 0.163 | 10.200001 | 142.291595
8 | HelloFresh | 0.5 wt% GO | TAPPI | Machine | 0.163 | 10.3 | 143.028122
8 | HelloFresh | 0.5 wt% GO | TAPPI | Machine | 0.163 | 10.400001 | 143.731781
8 | HelloFresh | 0.5 wt% GO | TAPPI | Machine | 0.163 | 10.500001 | 144.463318
8 | HelloFresh | 0.5 wt% GO | TAPPI | Machine | 0.163 | 10.6 | 145.143829
8 | HelloFresh | 0.5 wt% GO | TAPPI | Machine | 0.163 | 10.700001 | 145.842529
8 | HelloFresh | 0.5 wt% GO | TAPPI | Machine | 0.163 | 10.8 | 146.554108
8 | HelloFresh | 0.5 wt% GO | TAPPI | Machine | 0.163 | 10.900001 | 147.260712
8 | HelloFresh | 0.5 wt% GO | TAPPI | Machine | 0.163 | 11.000001 | 147.945633
8 | HelloFresh | 0.5 wt% GO | TAPPI | Machine | 0.163 | 11.1 | 148.623215
8 | HelloFresh | 0.5 wt% GO | TAPPI | Machine | 0.163 | 11.200001 | 149.290543
8 | HelloFresh | 0.5 wt% GO | TAPPI | Machine | 0.163 | 11.3 | 149.970764
8 | HelloFresh | 0.5 wt% GO | TAPPI | Machine | 0.163 | 11.400001 | 150.592911
8 | HelloFresh | 0.5 wt% GO | TAPPI | Machine | 0.163 | 11.500001 | 151.261993
8 | HelloFresh | 0.5 wt% GO | TAPPI | Machine | 0.163 | 11.6 | 151.948959
8 | HelloFresh | 0.5 wt% GO | TAPPI | Machine | 0.163 | 11.700001 | 152.555588
8 | HelloFresh | 0.5 wt% GO | TAPPI | Machine | 0.163 | 11.8 | 153.223785
8 | HelloFresh | 0.5 wt% GO | TAPPI | Machine | 0.163 | 11.900001 | 153.798157
8 | HelloFresh | 0.5 wt% GO | TAPPI | Machine | 0.163 | 12.000001 | 154.409485
8 | HelloFresh | 0.5 wt% GO | TAPPI | Machine | 0.163 | 12.1 | 154.970078
8 | HelloFresh | 0.5 wt% GO | TAPPI | Machine | 0.163 | 12.200001 | 155.527725
8 | HelloFresh | 0.5 wt% GO | TAPPI | Machine | 0.163 | 12.3 | 156.087143
8 | HelloFresh | 0.5 wt% GO | TAPPI | Machine | 0.163 | 12.400001 | 156.541321
8 | HelloFresh | 0.5 wt% GO | TAPPI | Machine | 0.163 | 12.500001 | 156.97496
8 | HelloFresh | 0.5 wt% GO | TAPPI | Machine | 0.163 | 12.6 | 157.259644
8 | HelloFresh | 0.5 wt% GO | TAPPI | Machine | 0.163 | 12.700001 | -0.549444
8 | HelloFresh | 0.5 wt% GO | TAPPI | Machine | 0.163 | 12.8 | -0.569671
8 | HelloFresh | 0.5 wt% GO | TAPPI | Machine | 0.163 | 12.900001 | -0.58053
8 | HelloFresh | 0.5 wt% GO | TAPPI | Machine | 0.163 | 13.000001 | -0.567923
8 | HelloFresh | 0.5 wt% GO | TAPPI | Machine | 0.163 | 13.1 | -0.564699
8 | HelloFresh | 0.5 wt% GO | TAPPI | Machine | 0.163 | 13.200001 | -0.572606
8 | HelloFresh | 0.5 wt% GO | TAPPI | Machine | 0.163 | 13.3 | -0.584331
8 | HelloFresh | 0.5 wt% GO | TAPPI | Machine | 0.163 | 13.400001 | -0.577001
8 | HelloFresh | 0.5 wt% GO | TAPPI | Machine | 0.163 | 13.500001 | -0.580225
9 | HelloFresh | 0.5 wt% GO | TAPPI | Machine | 0.163 | 0.2 | -0.004106
9 | HelloFresh | 0.5 wt% GO | TAPPI | Machine | 0.163 | 0.3 | 0.000288
9 | HelloFresh | 0.5 wt% GO | TAPPI | Machine | 0.163 | 0.4 | -0.008213
9 | HelloFresh | 0.5 wt% GO | TAPPI | Machine | 0.163 | 0.5 | 0.006448
9 | HelloFresh | 0.5 wt% GO | TAPPI | Machine | 0.163 | 0.6 | 0.059814
9 | HelloFresh | 0.5 wt% GO | TAPPI | Machine | 0.163 | 0.7 | 0.151581
9 | HelloFresh | 0.5 wt% GO | TAPPI | Machine | 0.163 | 0.8 | 0.365317
9 | HelloFresh | 0.5 wt% GO | TAPPI | Machine | 0.163 | 0.9 | 0.856423
9 | HelloFresh | 0.5 wt% GO | TAPPI | Machine | 0.163 | 1 | 0.997755
9 | HelloFresh | 0.5 wt% GO | TAPPI | Machine | 0.163 | 1.1 | 0.999503
9 | HelloFresh | 0.5 wt% GO | TAPPI | Machine | 0.163 | 1.2 | 0.996567
9 | HelloFresh | 0.5 wt% GO | TAPPI | Machine | 0.163 | 1.3 | 1.105353
9 | HelloFresh | 0.5 wt% GO | TAPPI | Machine | 0.163 | 1.4 | 1.3487
9 | HelloFresh | 0.5 wt% GO | TAPPI | Machine | 0.163 | 1.5 | 1.365126
9 | HelloFresh | 0.5 wt% GO | TAPPI | Machine | 0.163 | 1.6 | 1.718718
9 | HelloFresh | 0.5 wt% GO | TAPPI | Machine | 0.163 | 1.7 | 3.291726
9 | HelloFresh | 0.5 wt% GO | TAPPI | Machine | 0.163 | 1.8 | 5.58982
9 | HelloFresh | 0.5 wt% GO | TAPPI | Machine | 0.163 | 1.9 | 8.469599
9 | HelloFresh | 0.5 wt% GO | TAPPI | Machine | 0.163 | 2 | 11.607402
9 | HelloFresh | 0.5 wt% GO | TAPPI | Machine | 0.163 | 2.1 | 14.948099
9 | HelloFresh | 0.5 wt% GO | TAPPI | Machine | 0.163 | 2.2 | 18.398464
9 | HelloFresh | 0.5 wt% GO | TAPPI | Machine | 0.163 | 2.3 | 21.992182
9 | HelloFresh | 0.5 wt% GO | TAPPI | Machine | 0.163 | 2.4 | 25.651295
9 | HelloFresh | 0.5 wt% GO | TAPPI | Machine | 0.163 | 2.5 | 29.30513
9 | HelloFresh | 0.5 wt% GO | TAPPI | Machine | 0.163 | 2.6 | 32.917622
9 | HelloFresh | 0.5 wt% GO | TAPPI | Machine | 0.163 | 2.7 | 36.42104
9 | HelloFresh | 0.5 wt% GO | TAPPI | Machine | 0.163 | 2.8 | 39.841492
9 | HelloFresh | 0.5 wt% GO | TAPPI | Machine | 0.163 | 2.9 | 43.215614
9 | HelloFresh | 0.5 wt% GO | TAPPI | Machine | 0.163 | 3 | 46.469231
9 | HelloFresh | 0.5 wt% GO | TAPPI | Machine | 0.163 | 3.1 | 49.675053
9 | HelloFresh | 0.5 wt% GO | TAPPI | Machine | 0.163 | 3.2 | 52.75539
9 | HelloFresh | 0.5 wt% GO | TAPPI | Machine | 0.163 | 3.3 | 55.758617
9 | HelloFresh | 0.5 wt% GO | TAPPI | Machine | 0.163 | 3.4 | 58.638996
9 | HelloFresh | 0.5 wt% GO | TAPPI | Machine | 0.163 | 3.5 | 61.444317
9 | HelloFresh | 0.5 wt% GO | TAPPI | Machine | 0.163 | 3.6 | 64.23204
9 | HelloFresh | 0.5 wt% GO | TAPPI | Machine | 0.163 | 3.7 | 66.842384
9 | HelloFresh | 0.5 wt% GO | TAPPI | Machine | 0.163 | 3.8 | 69.404938
9 | HelloFresh | 0.5 wt% GO | TAPPI | Machine | 0.163 | 3.9 | 71.844635
9 | HelloFresh | 0.5 wt% GO | TAPPI | Machine | 0.163 | 4 | 74.231842
9 | HelloFresh | 0.5 wt% GO | TAPPI | Machine | 0.163 | 4.1 | 76.511757
9 | HelloFresh | 0.5 wt% GO | TAPPI | Machine | 0.163 | 4.2 | 78.691383
9 | HelloFresh | 0.5 wt% GO | TAPPI | Machine | 0.163 | 4.3 | 80.857529
9 | HelloFresh | 0.5 wt% GO | TAPPI | Machine | 0.163 | 4.4 | 82.896729
9 | HelloFresh | 0.5 wt% GO | TAPPI | Machine | 0.163 | 4.5 | 84.879623
9 | HelloFresh | 0.5 wt% GO | TAPPI | Machine | 0.163 | 4.6 | 86.795677
9 | HelloFresh | 0.5 wt% GO | TAPPI | Machine | 0.163 | 4.7 | 88.63871
9 | HelloFresh | 0.5 wt% GO | TAPPI | Machine | 0.163 | 4.8 | 90.432503
9 | HelloFresh | 0.5 wt% GO | TAPPI | Machine | 0.163 | 4.9 | 92.114571
9 | HelloFresh | 0.5 wt% GO | TAPPI | Machine | 0.163 | 5 | 93.782578
9 | HelloFresh | 0.5 wt% GO | TAPPI | Machine | 0.163 | 5.1 | 95.44062
9 | HelloFresh | 0.5 wt% GO | TAPPI | Machine | 0.163 | 5.2 | 96.956741
9 | HelloFresh | 0.5 wt% GO | TAPPI | Machine | 0.163 | 5.3 | 98.525642
9 | HelloFresh | 0.5 wt% GO | TAPPI | Machine | 0.163 | 5.4 | 99.971405
9 | HelloFresh | 0.5 wt% GO | TAPPI | Machine | 0.163 | 5.5 | 101.429771
9 | HelloFresh | 0.5 wt% GO | TAPPI | Machine | 0.163 | 5.6 | 102.797531
9 | HelloFresh | 0.5 wt% GO | TAPPI | Machine | 0.163 | 5.7 | 104.174095
9 | HelloFresh | 0.5 wt% GO | TAPPI | Machine | 0.163 | 5.8 | 105.535133
9 | HelloFresh | 0.5 wt% GO | TAPPI | Machine | 0.163 | 5.9 | 106.804382
9 | HelloFresh | 0.5 wt% GO | TAPPI | Machine | 0.163 | 6 | 108.111168
9 | HelloFresh | 0.5 wt% GO | TAPPI | Machine | 0.163 | 6.1 | 109.334091
9 | HelloFresh | 0.5 wt% GO | TAPPI | Machine | 0.163 | 6.2 | 110.545288
9 | HelloFresh | 0.5 wt% GO | TAPPI | Machine | 0.163 | 6.3 | 111.724243
9 | HelloFresh | 0.5 wt% GO | TAPPI | Machine | 0.163 | 6.4 | 112.868004
9 | HelloFresh | 0.5 wt% GO | TAPPI | Machine | 0.163 | 6.5 | 114.067772
9 | HelloFresh | 0.5 wt% GO | TAPPI | Machine | 0.163 | 6.6 | 115.207726
9 | HelloFresh | 0.5 wt% GO | TAPPI | Machine | 0.163 | 6.7 | 116.306923
9 | HelloFresh | 0.5 wt% GO | TAPPI | Machine | 0.163 | 6.8 | 117.426949
9 | HelloFresh | 0.5 wt% GO | TAPPI | Machine | 0.163 | 6.9 | 118.491249
9 | HelloFresh | 0.5 wt% GO | TAPPI | Machine | 0.163 | 7 | 119.54882
9 | HelloFresh | 0.5 wt% GO | TAPPI | Machine | 0.163 | 7.1 | 120.578232
9 | HelloFresh | 0.5 wt% GO | TAPPI | Machine | 0.163 | 7.2 | 121.638725
9 | HelloFresh | 0.5 wt% GO | TAPPI | Machine | 0.163 | 7.3 | 122.656708
9 | HelloFresh | 0.5 wt% GO | TAPPI | Machine | 0.163 | 7.400001 | 123.654175
9 | HelloFresh | 0.5 wt% GO | TAPPI | Machine | 0.163 | 7.5 | 124.660133
9 | HelloFresh | 0.5 wt% GO | TAPPI | Machine | 0.163 | 7.6 | 125.613907
9 | HelloFresh | 0.5 wt% GO | TAPPI | Machine | 0.163 | 7.7 | 126.578819
9 | HelloFresh | 0.5 wt% GO | TAPPI | Machine | 0.163 | 7.8 | 127.504745
9 | HelloFresh | 0.5 wt% GO | TAPPI | Machine | 0.163 | 7.900001 | 128.47493
9 | HelloFresh | 0.5 wt% GO | TAPPI | Machine | 0.163 | 8 | 129.417862
9 | HelloFresh | 0.5 wt% GO | TAPPI | Machine | 0.163 | 8.1 | 130.348175
9 | HelloFresh | 0.5 wt% GO | TAPPI | Machine | 0.163 | 8.200001 | 131.25563
9 | HelloFresh | 0.5 wt% GO | TAPPI | Machine | 0.163 | 8.3 | 132.144592
9 | HelloFresh | 0.5 wt% GO | TAPPI | Machine | 0.163 | 8.400001 | 133.036514
9 | HelloFresh | 0.5 wt% GO | TAPPI | Machine | 0.163 | 8.5 | 133.897339
9 | HelloFresh | 0.5 wt% GO | TAPPI | Machine | 0.163 | 8.6 | 134.7995
9 | HelloFresh | 0.5 wt% GO | TAPPI | Machine | 0.163 | 8.700001 | 135.695511
9 | HelloFresh | 0.5 wt% GO | TAPPI | Machine | 0.163 | 8.8 | 136.560745
9 | HelloFresh | 0.5 wt% GO | TAPPI | Machine | 0.163 | 8.900001 | 137.401352
9 | HelloFresh | 0.5 wt% GO | TAPPI | Machine | 0.163 | 9 | 138.260422
9 | HelloFresh | 0.5 wt% GO | TAPPI | Machine | 0.163 | 9.1 | 139.091339
9 | HelloFresh | 0.5 wt% GO | TAPPI | Machine | 0.163 | 9.200001 | 139.917282
9 | HelloFresh | 0.5 wt% GO | TAPPI | Machine | 0.163 | 9.3 | 140.735886
9 | HelloFresh | 0.5 wt% GO | TAPPI | Machine | 0.163 | 9.400001 | 141.616364
9 | HelloFresh | 0.5 wt% GO | TAPPI | Machine | 0.163 | 9.5 | 142.415909
9 | HelloFresh | 0.5 wt% GO | TAPPI | Machine | 0.163 | 9.6 | 143.236267
9 | HelloFresh | 0.5 wt% GO | TAPPI | Machine | 0.163 | 9.700001 | 144.027328
9 | HelloFresh | 0.5 wt% GO | TAPPI | Machine | 0.163 | 9.8 | 144.832748
9 | HelloFresh | 0.5 wt% GO | TAPPI | Machine | 0.163 | 9.900001 | 145.598572
9 | HelloFresh | 0.5 wt% GO | TAPPI | Machine | 0.163 | 10 | 146.382004
9 | HelloFresh | 0.5 wt% GO | TAPPI | Machine | 0.163 | 10.1 | 147.198547
9 | HelloFresh | 0.5 wt% GO | TAPPI | Machine | 0.163 | 10.200001 | 147.954712
9 | HelloFresh | 0.5 wt% GO | TAPPI | Machine | 0.163 | 10.3 | 148.727875
9 | HelloFresh | 0.5 wt% GO | TAPPI | Machine | 0.163 | 10.400001 | 149.47171
9 | HelloFresh | 0.5 wt% GO | TAPPI | Machine | 0.163 | 10.500001 | 150.225235
9 | HelloFresh | 0.5 wt% GO | TAPPI | Machine | 0.163 | 10.6 | 150.897247
9 | HelloFresh | 0.5 wt% GO | TAPPI | Machine | 0.163 | 10.700001 | 0.069487
9 | HelloFresh | 0.5 wt% GO | TAPPI | Machine | 0.163 | 10.8 | 0.038688
9 | HelloFresh | 0.5 wt% GO | TAPPI | Machine | 0.163 | 10.900001 | 0.005854
9 | HelloFresh | 0.5 wt% GO | TAPPI | Machine | 0.163 | 11.000001 | 0.013779
9 | HelloFresh | 0.5 wt% GO | TAPPI | Machine | 0.163 | 11.1 | 0.016714
9 | HelloFresh | 0.5 wt% GO | TAPPI | Machine | 0.163 | 11.200001 | 0.018462
9 | HelloFresh | 0.5 wt% GO | TAPPI | Machine | 0.163 | 11.3 | 0.004106
9 | HelloFresh | 0.5 wt% GO | TAPPI | Machine | 0.163 | 11.400001 | 0.004972
9 | HelloFresh | 0.5 wt% GO | TAPPI | Machine | 0.163 | 11.500001 | 0.007619
10 | HelloFresh | 0.5 wt% GO | TAPPI | Machine | 0.163 | 0.1 | -0.044271
10 | HelloFresh | 0.5 wt% GO | TAPPI | Machine | 0.163 | 0.2 | -0.046324
10 | HelloFresh | 0.5 wt% GO | TAPPI | Machine | 0.163 | 0.3 | -0.045459
10 | HelloFresh | 0.5 wt% GO | TAPPI | Machine | 0.163 | 0.4 | -0.021703
10 | HelloFresh | 0.5 wt% GO | TAPPI | Machine | 0.163 | 0.5 | 0.085318
10 | HelloFresh | 0.5 wt% GO | TAPPI | Machine | 0.163 | 0.6 | 0.395233
10 | HelloFresh | 0.5 wt% GO | TAPPI | Machine | 0.163 | 0.7 | 1.008598
10 | HelloFresh | 0.5 wt% GO | TAPPI | Machine | 0.163 | 0.8 | 1.005951
10 | HelloFresh | 0.5 wt% GO | TAPPI | Machine | 0.163 | 0.9 | 1.015334
10 | HelloFresh | 0.5 wt% GO | TAPPI | Machine | 0.163 | 1 | 1.036749
10 | HelloFresh | 0.5 wt% GO | TAPPI | Machine | 0.163 | 1.1 | 1.366296
10 | HelloFresh | 0.5 wt% GO | TAPPI | Machine | 0.163 | 1.2 | 1.384181
10 | HelloFresh | 0.5 wt% GO | TAPPI | Machine | 0.163 | 1.3 | 1.482107
10 | HelloFresh | 0.5 wt% GO | TAPPI | Machine | 0.163 | 1.4 | 2.463742
10 | HelloFresh | 0.5 wt% GO | TAPPI | Machine | 0.163 | 1.5 | 4.226731
10 | HelloFresh | 0.5 wt% GO | TAPPI | Machine | 0.163 | 1.6 | 6.729772
10 | HelloFresh | 0.5 wt% GO | TAPPI | Machine | 0.163 | 1.7 | 9.696633
10 | HelloFresh | 0.5 wt% GO | TAPPI | Machine | 0.163 | 1.8 | 12.955236
10 | HelloFresh | 0.5 wt% GO | TAPPI | Machine | 0.163 | 1.9 | 16.378622
10 | HelloFresh | 0.5 wt% GO | TAPPI | Machine | 0.163 | 2 | 19.94977
10 | HelloFresh | 0.5 wt% GO | TAPPI | Machine | 0.163 | 2.1 | 23.519154
10 | HelloFresh | 0.5 wt% GO | TAPPI | Machine | 0.163 | 2.2 | 27.117579
10 | HelloFresh | 0.5 wt% GO | TAPPI | Machine | 0.163 | 2.3 | 30.638889
10 | HelloFresh | 0.5 wt% GO | TAPPI | Machine | 0.163 | 2.4 | 34.116508
10 | HelloFresh | 0.5 wt% GO | TAPPI | Machine | 0.163 | 2.5 | 37.522297
10 | HelloFresh | 0.5 wt% GO | TAPPI | Machine | 0.163 | 2.6 | 40.831032
10 | HelloFresh | 0.5 wt% GO | TAPPI | Machine | 0.163 | 2.7 | 44.083187
10 | HelloFresh | 0.5 wt% GO | TAPPI | Machine | 0.163 | 2.8 | 47.273178
10 | HelloFresh | 0.5 wt% GO | TAPPI | Machine | 0.163 | 2.9 | 50.324196
10 | HelloFresh | 0.5 wt% GO | TAPPI | Machine | 0.163 | 3 | 53.315983
10 | HelloFresh | 0.5 wt% GO | TAPPI | Machine | 0.163 | 3.1 | 56.198708
10 | HelloFresh | 0.5 wt% GO | TAPPI | Machine | 0.163 | 3.2 | 59.000217
10 | HelloFresh | 0.5 wt% GO | TAPPI | Machine | 0.163 | 3.3 | 61.708782
10 | HelloFresh | 0.5 wt% GO | TAPPI | Machine | 0.163 | 3.4 | 64.315308
10 | HelloFresh | 0.5 wt% GO | TAPPI | Machine | 0.163 | 3.5 | 66.915092
10 | HelloFresh | 0.5 wt% GO | TAPPI | Machine | 0.163 | 3.6 | 69.333099
10 | HelloFresh | 0.5 wt% GO | TAPPI | Machine | 0.163 | 3.7 | 71.722366
10 | HelloFresh | 0.5 wt% GO | TAPPI | Machine | 0.163 | 3.8 | 73.993477
10 | HelloFresh | 0.5 wt% GO | TAPPI | Machine | 0.163 | 3.9 | 76.213577
10 | HelloFresh | 0.5 wt% GO | TAPPI | Machine | 0.163 | 4 | 78.329582
10 | HelloFresh | 0.5 wt% GO | TAPPI | Machine | 0.163 | 4.1 | 80.353531
10 | HelloFresh | 0.5 wt% GO | TAPPI | Machine | 0.163 | 4.2 | 82.341118
10 | HelloFresh | 0.5 wt% GO | TAPPI | Machine | 0.163 | 4.3 | 84.262444
10 | HelloFresh | 0.5 wt% GO | TAPPI | Machine | 0.163 | 4.4 | 86.070015
10 | HelloFresh | 0.5 wt% GO | TAPPI | Machine | 0.163 | 4.5 | 87.859398
10 | HelloFresh | 0.5 wt% GO | TAPPI | Machine | 0.163 | 4.6 | 89.540886
10 | HelloFresh | 0.5 wt% GO | TAPPI | Machine | 0.163 | 4.7 | 91.217392
10 | HelloFresh | 0.5 wt% GO | TAPPI | Machine | 0.163 | 4.8 | 92.793915
10 | HelloFresh | 0.5 wt% GO | TAPPI | Machine | 0.163 | 4.9 | 94.326172
10 | HelloFresh | 0.5 wt% GO | TAPPI | Machine | 0.163 | 5 | 95.882179
10 | HelloFresh | 0.5 wt% GO | TAPPI | Machine | 0.163 | 5.1 | 97.287178
10 | HelloFresh | 0.5 wt% GO | TAPPI | Machine | 0.163 | 5.2 | 98.74173
10 | HelloFresh | 0.5 wt% GO | TAPPI | Machine | 0.163 | 5.3 | 100.089851
10 | HelloFresh | 0.5 wt% GO | TAPPI | Machine | 0.163 | 5.4 | 101.427719
10 | HelloFresh | 0.5 wt% GO | TAPPI | Machine | 0.163 | 5.5 | 102.724236
10 | HelloFresh | 0.5 wt% GO | TAPPI | Machine | 0.163 | 5.6 | 103.984993
10 | HelloFresh | 0.5 wt% GO | TAPPI | Machine | 0.163 | 5.7 | 105.278587
10 | HelloFresh | 0.5 wt% GO | TAPPI | Machine | 0.163 | 5.8 | 106.468964
10 | HelloFresh | 0.5 wt% GO | TAPPI | Machine | 0.163 | 5.9 | 107.687195
10 | HelloFresh | 0.5 wt% GO | TAPPI | Machine | 0.163 | 6 | 108.837708
10 | HelloFresh | 0.5 wt% GO | TAPPI | Machine | 0.163 | 6.1 | 109.987045
10 | HelloFresh | 0.5 wt% GO | TAPPI | Machine | 0.163 | 6.2 | 111.075394
10 | HelloFresh | 0.5 wt% GO | TAPPI | Machine | 0.163 | 6.3 | 112.166672
10 | HelloFresh | 0.5 wt% GO | TAPPI | Machine | 0.163 | 6.4 | 113.28611
10 | HelloFresh | 0.5 wt% GO | TAPPI | Machine | 0.163 | 6.5 | 114.358917
10 | HelloFresh | 0.5 wt% GO | TAPPI | Machine | 0.163 | 6.6 | 115.385994
10 | HelloFresh | 0.5 wt% GO | TAPPI | Machine | 0.163 | 6.7 | 116.457344
10 | HelloFresh | 0.5 wt% GO | TAPPI | Machine | 0.163 | 6.8 | 117.466232
10 | HelloFresh | 0.5 wt% GO | TAPPI | Machine | 0.163 | 6.9 | 118.464272
10 | HelloFresh | 0.5 wt% GO | TAPPI | Machine | 0.163 | 7 | 119.436523
10 | HelloFresh | 0.5 wt% GO | TAPPI | Machine | 0.163 | 7.1 | 120.419617
10 | HelloFresh | 0.5 wt% GO | TAPPI | Machine | 0.163 | 7.2 | 121.410622
10 | HelloFresh | 0.5 wt% GO | TAPPI | Machine | 0.163 | 7.3 | 122.34182
10 | HelloFresh | 0.5 wt% GO | TAPPI | Machine | 0.163 | 7.400001 | 123.321388
10 | HelloFresh | 0.5 wt% GO | TAPPI | Machine | 0.163 | 7.5 | 124.221809
10 | HelloFresh | 0.5 wt% GO | TAPPI | Machine | 0.163 | 7.6 | 125.148888
10 | HelloFresh | 0.5 wt% GO | TAPPI | Machine | 0.163 | 7.7 | 126.01207
10 | HelloFresh | 0.5 wt% GO | TAPPI | Machine | 0.163 | 7.8 | 126.923332
10 | HelloFresh | 0.5 wt% GO | TAPPI | Machine | 0.163 | 7.900001 | 127.834885
10 | HelloFresh | 0.5 wt% GO | TAPPI | Machine | 0.163 | 8 | 128.714478
10 | HelloFresh | 0.5 wt% GO | TAPPI | Machine | 0.163 | 8.1 | 129.578827
10 | HelloFresh | 0.5 wt% GO | TAPPI | Machine | 0.163 | 8.200001 | 130.445221
10 | HelloFresh | 0.5 wt% GO | TAPPI | Machine | 0.163 | 8.3 | 131.282593
10 | HelloFresh | 0.5 wt% GO | TAPPI | Machine | 0.163 | 8.400001 | 132.11528
10 | HelloFresh | 0.5 wt% GO | TAPPI | Machine | 0.163 | 8.5 | 132.955582
10 | HelloFresh | 0.5 wt% GO | TAPPI | Machine | 0.163 | 8.6 | 133.812607
10 | HelloFresh | 0.5 wt% GO | TAPPI | Machine | 0.163 | 8.700001 | 134.63414
10 | HelloFresh | 0.5 wt% GO | TAPPI | Machine | 0.163 | 8.8 | 135.441315
10 | HelloFresh | 0.5 wt% GO | TAPPI | Machine | 0.163 | 8.900001 | 136.263443
10 | HelloFresh | 0.5 wt% GO | TAPPI | Machine | 0.163 | 9 | 137.04657
10 | HelloFresh | 0.5 wt% GO | TAPPI | Machine | 0.163 | 9.1 | 137.823257
10 | HelloFresh | 0.5 wt% GO | TAPPI | Machine | 0.163 | 9.200001 | 138.594955
10 | HelloFresh | 0.5 wt% GO | TAPPI | Machine | 0.163 | 9.3 | 139.423233
10 | HelloFresh | 0.5 wt% GO | TAPPI | Machine | 0.163 | 9.400001 | 140.190826
10 | HelloFresh | 0.5 wt% GO | TAPPI | Machine | 0.163 | 9.5 | 140.96077
10 | HelloFresh | 0.5 wt% GO | TAPPI | Machine | 0.163 | 9.6 | 141.706665
10 | HelloFresh | 0.5 wt% GO | TAPPI | Machine | 0.163 | 9.700001 | 142.443466
10 | HelloFresh | 0.5 wt% GO | TAPPI | Machine | 0.163 | 9.8 | 143.145676
10 | HelloFresh | 0.5 wt% GO | TAPPI | Machine | 0.163 | 9.900001 | 143.85228
10 | HelloFresh | 0.5 wt% GO | TAPPI | Machine | 0.163 | 10 | 144.623093
10 | HelloFresh | 0.5 wt% GO | TAPPI | Machine | 0.163 | 10.1 | 145.260529
10 | HelloFresh | 0.5 wt% GO | TAPPI | Machine | 0.163 | 10.200001 | 145.927551
10 | HelloFresh | 0.5 wt% GO | TAPPI | Machine | 0.163 | 10.3 | 146.452942
10 | HelloFresh | 0.5 wt% GO | TAPPI | Machine | 0.163 | 10.400001 | 147.019699
10 | HelloFresh | 0.5 wt% GO | TAPPI | Machine | 0.163 | 10.500001 | 147.409363
10 | HelloFresh | 0.5 wt% GO | TAPPI | Machine | 0.163 | 10.6 | 0.022568
10 | HelloFresh | 0.5 wt% GO | TAPPI | Machine | 0.163 | 10.700001 | 0.058338
10 | HelloFresh | 0.5 wt% GO | TAPPI | Machine | 0.163 | 10.8 | 0.0384
10 | HelloFresh | 0.5 wt% GO | TAPPI | Machine | 0.163 | 10.900001 | 0.013185
10 | HelloFresh | 0.5 wt% GO | TAPPI | Machine | 0.163 | 11.000001 | 0.00879
10 | HelloFresh | 0.5 wt% GO | TAPPI | Machine | 0.163 | 11.1 | 0.017579
10 | HelloFresh | 0.5 wt% GO | TAPPI | Machine | 0.163 | 11.200001 | 0.012014
10 | HelloFresh | 0.5 wt% GO | TAPPI | Machine | 0.163 | 11.3 | 0.008501
10 | HelloFresh | 0.5 wt% GO | TAPPI | Machine | 0.163 | 11.400001 | 0.00616
10 | HelloFresh | 0.5 wt% GO | TAPPI | Machine | 0.163 | 11.500001 | 0.006448
10 | HelloFresh | 0.5 wt% GO | TAPPI | Machine | 0.163 | 11.6 | 0.005277
10 | HelloFresh | 0.5 wt% GO | TAPPI | Machine | 0.163 | 11.700001 | 0.00879
10 | HelloFresh | 0.5 wt% GO | TAPPI | Machine | 0.163 | 11.8 | -0.000305
10 | HelloFresh | 0.5 wt% GO | TAPPI | Machine | 0.163 | 11.900001 | 0.001748
1 | HelloFresh | 9.75 wt% Joncryl | TAPPI | Machine | 0.191 | 0.2 | 0.321929
1 | HelloFresh | 9.75 wt% Joncryl | TAPPI | Machine | 0.191 | 0.3 | 0.322506
1 | HelloFresh | 9.75 wt% Joncryl | TAPPI | Machine | 0.191 | 0.4 | 0.344802
1 | HelloFresh | 9.75 wt% Joncryl | TAPPI | Machine | 0.191 | 0.5 | 0.859953
1 | HelloFresh | 9.75 wt% Joncryl | TAPPI | Machine | 0.191 | 0.6 | 1.132333
1 | HelloFresh | 9.75 wt% Joncryl | TAPPI | Machine | 0.191 | 0.7 | 1.149336
1 | HelloFresh | 9.75 wt% Joncryl | TAPPI | Machine | 0.191 | 0.8 | 1.175722
1 | HelloFresh | 9.75 wt% Joncryl | TAPPI | Machine | 0.191 | 0.9 | 1.169851
1 | HelloFresh | 9.75 wt% Joncryl | TAPPI | Machine | 0.191 | 1 | 1.507611
1 | HelloFresh | 9.75 wt% Joncryl | TAPPI | Machine | 0.191 | 1.1 | 1.617568
1 | HelloFresh | 9.75 wt% Joncryl | TAPPI | Machine | 0.191 | 1.2 | 3.006449
1 | HelloFresh | 9.75 wt% Joncryl | TAPPI | Machine | 0.191 | 1.3 | 5.058244
1 | HelloFresh | 9.75 wt% Joncryl | TAPPI | Machine | 0.191 | 1.4 | 7.28244
1 | HelloFresh | 9.75 wt% Joncryl | TAPPI | Machine | 0.191 | 1.5 | 9.708359
1 | HelloFresh | 9.75 wt% Joncryl | TAPPI | Machine | 0.191 | 1.6 | 12.333659
1 | HelloFresh | 9.75 wt% Joncryl | TAPPI | Machine | 0.191 | 1.7 | 15.146598
1 | HelloFresh | 9.75 wt% Joncryl | TAPPI | Machine | 0.191 | 1.8 | 18.032553
1 | HelloFresh | 9.75 wt% Joncryl | TAPPI | Machine | 0.191 | 1.9 | 20.899725
1 | HelloFresh | 9.75 wt% Joncryl | TAPPI | Machine | 0.191 | 2 | 23.789785
1 | HelloFresh | 9.75 wt% Joncryl | TAPPI | Machine | 0.191 | 2.1 | 26.702703
1 | HelloFresh | 9.75 wt% Joncryl | TAPPI | Machine | 0.191 | 2.2 | 29.686874
1 | HelloFresh | 9.75 wt% Joncryl | TAPPI | Machine | 0.191 | 2.3 | 32.725571
1 | HelloFresh | 9.75 wt% Joncryl | TAPPI | Machine | 0.191 | 2.4 | 35.677494
1 | HelloFresh | 9.75 wt% Joncryl | TAPPI | Machine | 0.191 | 2.5 | 38.639969
1 | HelloFresh | 9.75 wt% Joncryl | TAPPI | Machine | 0.191 | 2.6 | 41.568134
1 | HelloFresh | 9.75 wt% Joncryl | TAPPI | Machine | 0.191 | 2.7 | 44.4403
1 | HelloFresh | 9.75 wt% Joncryl | TAPPI | Machine | 0.191 | 2.8 | 47.29517
1 | HelloFresh | 9.75 wt% Joncryl | TAPPI | Machine | 0.191 | 2.9 | 50.084362
1 | HelloFresh | 9.75 wt% Joncryl | TAPPI | Machine | 0.191 | 3 | 52.875309
1 | HelloFresh | 9.75 wt% Joncryl | TAPPI | Machine | 0.191 | 3.1 | 55.554848
1 | HelloFresh | 9.75 wt% Joncryl | TAPPI | Machine | 0.191 | 3.2 | 58.261063
1 | HelloFresh | 9.75 wt% Joncryl | TAPPI | Machine | 0.191 | 3.3 | 60.943245
1 | HelloFresh | 9.75 wt% Joncryl | TAPPI | Machine | 0.191 | 3.4 | 63.561493
1 | HelloFresh | 9.75 wt% Joncryl | TAPPI | Machine | 0.191 | 3.5 | 66.161865
1 | HelloFresh | 9.75 wt% Joncryl | TAPPI | Machine | 0.191 | 3.6 | 68.757545
1 | HelloFresh | 9.75 wt% Joncryl | TAPPI | Machine | 0.191 | 3.7 | 71.322151
1 | HelloFresh | 9.75 wt% Joncryl | TAPPI | Machine | 0.191 | 3.8 | 73.843071
1 | HelloFresh | 9.75 wt% Joncryl | TAPPI | Machine | 0.191 | 3.9 | 76.325867
1 | HelloFresh | 9.75 wt% Joncryl | TAPPI | Machine | 0.191 | 4 | 78.858513
1 | HelloFresh | 9.75 wt% Joncryl | TAPPI | Machine | 0.191 | 4.1 | 81.282967
1 | HelloFresh | 9.75 wt% Joncryl | TAPPI | Machine | 0.191 | 4.2 | 83.709763
1 | HelloFresh | 9.75 wt% Joncryl | TAPPI | Machine | 0.191 | 4.3 | 86.144775
1 | HelloFresh | 9.75 wt% Joncryl | TAPPI | Machine | 0.191 | 4.4 | 88.517326
1 | HelloFresh | 9.75 wt% Joncryl | TAPPI | Machine | 0.191 | 4.5 | 90.891945
1 | HelloFresh | 9.75 wt% Joncryl | TAPPI | Machine | 0.191 | 4.6 | 93.174782
1 | HelloFresh | 9.75 wt% Joncryl | TAPPI | Machine | 0.191 | 4.7 | 95.554375
1 | HelloFresh | 9.75 wt% Joncryl | TAPPI | Machine | 0.191 | 4.8 | 97.825195
1 | HelloFresh | 9.75 wt% Joncryl | TAPPI | Machine | 0.191 | 4.9 | 100.114479
1 | HelloFresh | 9.75 wt% Joncryl | TAPPI | Machine | 0.191 | 5 | 102.384415
1 | HelloFresh | 9.75 wt% Joncryl | TAPPI | Machine | 0.191 | 5.1 | 104.609207
1 | HelloFresh | 9.75 wt% Joncryl | TAPPI | Machine | 0.191 | 5.2 | 106.806725
1 | HelloFresh | 9.75 wt% Joncryl | TAPPI | Machine | 0.191 | 5.3 | 108.958214
1 | HelloFresh | 9.75 wt% Joncryl | TAPPI | Machine | 0.191 | 5.4 | 111.112038
1 | HelloFresh | 9.75 wt% Joncryl | TAPPI | Machine | 0.191 | 5.5 | 113.246521
1 | HelloFresh | 9.75 wt% Joncryl | TAPPI | Machine | 0.191 | 5.6 | 115.286018
1 | HelloFresh | 9.75 wt% Joncryl | TAPPI | Machine | 0.191 | 5.7 | 117.335754
1 | HelloFresh | 9.75 wt% Joncryl | TAPPI | Machine | 0.191 | 5.8 | 119.309273
1 | HelloFresh | 9.75 wt% Joncryl | TAPPI | Machine | 0.191 | 5.9 | 121.21653
1 | HelloFresh | 9.75 wt% Joncryl | TAPPI | Machine | 0.191 | 6 | 123.069824
1 | HelloFresh | 9.75 wt% Joncryl | TAPPI | Machine | 0.191 | 6.1 | 124.844559
1 | HelloFresh | 9.75 wt% Joncryl | TAPPI | Machine | 0.191 | 6.2 | 126.644791
1 | HelloFresh | 9.75 wt% Joncryl | TAPPI | Machine | 0.191 | 6.3 | 128.282013
1 | HelloFresh | 9.75 wt% Joncryl | TAPPI | Machine | 0.191 | 6.4 | 129.932724
1 | HelloFresh | 9.75 wt% Joncryl | TAPPI | Machine | 0.191 | 6.5 | 131.460571
1 | HelloFresh | 9.75 wt% Joncryl | TAPPI | Machine | 0.191 | 6.6 | 132.9207
1 | HelloFresh | 9.75 wt% Joncryl | TAPPI | Machine | 0.191 | 6.7 | 134.307816
1 | HelloFresh | 9.75 wt% Joncryl | TAPPI | Machine | 0.191 | 6.8 | 135.59993
1 | HelloFresh | 9.75 wt% Joncryl | TAPPI | Machine | 0.191 | 6.9 | 136.914337
1 | HelloFresh | 9.75 wt% Joncryl | TAPPI | Machine | 0.191 | 7 | 138.109421
1 | HelloFresh | 9.75 wt% Joncryl | TAPPI | Machine | 0.191 | 7.1 | 139.263733
1 | HelloFresh | 9.75 wt% Joncryl | TAPPI | Machine | 0.191 | 7.2 | 140.36763
1 | HelloFresh | 9.75 wt% Joncryl | TAPPI | Machine | 0.191 | 7.3 | 141.417572
1 | HelloFresh | 9.75 wt% Joncryl | TAPPI | Machine | 0.191 | 7.400001 | 142.387772
1 | HelloFresh | 9.75 wt% Joncryl | TAPPI | Machine | 0.191 | 7.5 | 143.336548
1 | HelloFresh | 9.75 wt% Joncryl | TAPPI | Machine | 0.191 | 7.6 | 144.292953
1 | HelloFresh | 9.75 wt% Joncryl | TAPPI | Machine | 0.191 | 7.7 | 145.221222
1 | HelloFresh | 9.75 wt% Joncryl | TAPPI | Machine | 0.191 | 7.8 | 146.070328
1 | HelloFresh | 9.75 wt% Joncryl | TAPPI | Machine | 0.191 | 7.900001 | 146.948456
1 | HelloFresh | 9.75 wt% Joncryl | TAPPI | Machine | 0.191 | 8 | 147.777039
1 | HelloFresh | 9.75 wt% Joncryl | TAPPI | Machine | 0.191 | 8.1 | 148.578918
1 | HelloFresh | 9.75 wt% Joncryl | TAPPI | Machine | 0.191 | 8.200001 | 149.368225
1 | HelloFresh | 9.75 wt% Joncryl | TAPPI | Machine | 0.191 | 8.3 | 150.186249
1 | HelloFresh | 9.75 wt% Joncryl | TAPPI | Machine | 0.191 | 8.400001 | 150.987549
1 | HelloFresh | 9.75 wt% Joncryl | TAPPI | Machine | 0.191 | 8.5 | 151.766586
1 | HelloFresh | 9.75 wt% Joncryl | TAPPI | Machine | 0.191 | 8.6 | 152.545013
1 | HelloFresh | 9.75 wt% Joncryl | TAPPI | Machine | 0.191 | 8.700001 | 153.2789
1 | HelloFresh | 9.75 wt% Joncryl | TAPPI | Machine | 0.191 | 8.8 | 154.033279
1 | HelloFresh | 9.75 wt% Joncryl | TAPPI | Machine | 0.191 | 8.900001 | 154.749588
1 | HelloFresh | 9.75 wt% Joncryl | TAPPI | Machine | 0.191 | 9 | 155.511017
1 | HelloFresh | 9.75 wt% Joncryl | TAPPI | Machine | 0.191 | 9.1 | 156.244583
1 | HelloFresh | 9.75 wt% Joncryl | TAPPI | Machine | 0.191 | 9.200001 | 156.983444
1 | HelloFresh | 9.75 wt% Joncryl | TAPPI | Machine | 0.191 | 9.3 | 157.716736
1 | HelloFresh | 9.75 wt% Joncryl | TAPPI | Machine | 0.191 | 9.400001 | 158.424515
1 | HelloFresh | 9.75 wt% Joncryl | TAPPI | Machine | 0.191 | 9.5 | 159.158096
1 | HelloFresh | 9.75 wt% Joncryl | TAPPI | Machine | 0.191 | 9.6 | 159.823059
1 | HelloFresh | 9.75 wt% Joncryl | TAPPI | Machine | 0.191 | 9.700001 | 160.546692
1 | HelloFresh | 9.75 wt% Joncryl | TAPPI | Machine | 0.191 | 9.8 | 161.287308
1 | HelloFresh | 9.75 wt% Joncryl | TAPPI | Machine | 0.191 | 9.900001 | 161.988037
1 | HelloFresh | 9.75 wt% Joncryl | TAPPI | Machine | 0.191 | 10 | 162.696121
1 | HelloFresh | 9.75 wt% Joncryl | TAPPI | Machine | 0.191 | 10.1 | 163.372528
1 | HelloFresh | 9.75 wt% Joncryl | TAPPI | Machine | 0.191 | 10.200001 | 164.043076
1 | HelloFresh | 9.75 wt% Joncryl | TAPPI | Machine | 0.191 | 10.3 | 164.715378
1 | HelloFresh | 9.75 wt% Joncryl | TAPPI | Machine | 0.191 | 10.400001 | 165.330795
1 | HelloFresh | 9.75 wt% Joncryl | TAPPI | Machine | 0.191 | 10.500001 | 166.048248
1 | HelloFresh | 9.75 wt% Joncryl | TAPPI | Machine | 0.191 | 10.6 | 166.607086
1 | HelloFresh | 9.75 wt% Joncryl | TAPPI | Machine | 0.191 | 10.700001 | 167.137772
1 | HelloFresh | 9.75 wt% Joncryl | TAPPI | Machine | 0.191 | 10.8 | 0.493447
1 | HelloFresh | 9.75 wt% Joncryl | TAPPI | Machine | 0.191 | 10.900001 | 0.133407
1 | HelloFresh | 9.75 wt% Joncryl | TAPPI | Machine | 0.191 | 11.000001 | 0.113164
1 | HelloFresh | 9.75 wt% Joncryl | TAPPI | Machine | 0.191 | 11.1 | 0.10994
1 | HelloFresh | 9.75 wt% Joncryl | TAPPI | Machine | 0.191 | 11.200001 | 0.103492
1 | HelloFresh | 9.75 wt% Joncryl | TAPPI | Machine | 0.191 | 11.3 | 0.109057
1 | HelloFresh | 9.75 wt% Joncryl | TAPPI | Machine | 0.191 | 11.400001 | 0.099385
1 | HelloFresh | 9.75 wt% Joncryl | TAPPI | Machine | 0.191 | 11.500001 | 0.099691
2 | HelloFresh | 9.75 wt% Joncryl | TAPPI | Machine | 0.191 | 0.2 | 0.142486
2 | HelloFresh | 9.75 wt% Joncryl | TAPPI | Machine | 0.191 | 0.3 | 0.139261
2 | HelloFresh | 9.75 wt% Joncryl | TAPPI | Machine | 0.191 | 0.4 | 0.141603
2 | HelloFresh | 9.75 wt% Joncryl | TAPPI | Machine | 0.191 | 0.5 | 0.202011
2 | HelloFresh | 9.75 wt% Joncryl | TAPPI | Machine | 0.191 | 0.6 | 0.305503
2 | HelloFresh | 9.75 wt% Joncryl | TAPPI | Machine | 0.191 | 0.7 | 0.520428
2 | HelloFresh | 9.75 wt% Joncryl | TAPPI | Machine | 0.191 | 0.8 | 0.968722
2 | HelloFresh | 9.75 wt% Joncryl | TAPPI | Machine | 0.191 | 0.9 | 1.387694
2 | HelloFresh | 9.75 wt% Joncryl | TAPPI | Machine | 0.191 | 1 | 1.104182
2 | HelloFresh | 9.75 wt% Joncryl | TAPPI | Machine | 0.191 | 1.1 | 1.161943
2 | HelloFresh | 9.75 wt% Joncryl | TAPPI | Machine | 0.191 | 1.2 | 1.205332
2 | HelloFresh | 9.75 wt% Joncryl | TAPPI | Machine | 0.191 | 1.3 | 1.364243
2 | HelloFresh | 9.75 wt% Joncryl | TAPPI | Machine | 0.191 | 1.4 | 1.508493
2 | HelloFresh | 9.75 wt% Joncryl | TAPPI | Machine | 0.191 | 1.5 | 1.500875
2 | HelloFresh | 9.75 wt% Joncryl | TAPPI | Machine | 0.191 | 1.6 | 1.551594
2 | HelloFresh | 9.75 wt% Joncryl | TAPPI | Machine | 0.191 | 1.7 | 2.259966
2 | HelloFresh | 9.75 wt% Joncryl | TAPPI | Machine | 0.191 | 1.8 | 3.594599
2 | HelloFresh | 9.75 wt% Joncryl | TAPPI | Machine | 0.191 | 1.9 | 5.237687
2 | HelloFresh | 9.75 wt% Joncryl | TAPPI | Machine | 0.191 | 2 | 7.133506
2 | HelloFresh | 9.75 wt% Joncryl | TAPPI | Machine | 0.191 | 2.1 | 9.292611
2 | HelloFresh | 9.75 wt% Joncryl | TAPPI | Machine | 0.191 | 2.2 | 11.66311
2 | HelloFresh | 9.75 wt% Joncryl | TAPPI | Machine | 0.191 | 2.3 | 14.277567
2 | HelloFresh | 9.75 wt% Joncryl | TAPPI | Machine | 0.191 | 2.4 | 17.056789
2 | HelloFresh | 9.75 wt% Joncryl | TAPPI | Machine | 0.191 | 2.5 | 20.041248
2 | HelloFresh | 9.75 wt% Joncryl | TAPPI | Machine | 0.191 | 2.6 | 23.155006
2 | HelloFresh | 9.75 wt% Joncryl | TAPPI | Machine | 0.191 | 2.7 | 26.354677
2 | HelloFresh | 9.75 wt% Joncryl | TAPPI | Machine | 0.191 | 2.8 | 29.623835
2 | HelloFresh | 9.75 wt% Joncryl | TAPPI | Machine | 0.191 | 2.9 | 32.900028
2 | HelloFresh | 9.75 wt% Joncryl | TAPPI | Machine | 0.191 | 3 | 36.231052
2 | HelloFresh | 9.75 wt% Joncryl | TAPPI | Machine | 0.191 | 3.1 | 39.504314
2 | HelloFresh | 9.75 wt% Joncryl | TAPPI | Machine | 0.191 | 3.2 | 42.789593
2 | HelloFresh | 9.75 wt% Joncryl | TAPPI | Machine | 0.191 | 3.3 | 46.057281
2 | HelloFresh | 9.75 wt% Joncryl | TAPPI | Machine | 0.191 | 3.4 | 49.2206
2 | HelloFresh | 9.75 wt% Joncryl | TAPPI | Machine | 0.191 | 3.5 | 52.35606
2 | HelloFresh | 9.75 wt% Joncryl | TAPPI | Machine | 0.191 | 3.6 | 55.427017
2 | HelloFresh | 9.75 wt% Joncryl | TAPPI | Machine | 0.191 | 3.7 | 58.420273
2 | HelloFresh | 9.75 wt% Joncryl | TAPPI | Machine | 0.191 | 3.8 | 61.310326
2 | HelloFresh | 9.75 wt% Joncryl | TAPPI | Machine | 0.191 | 3.9 | 64.108604
2 | HelloFresh | 9.75 wt% Joncryl | TAPPI | Machine | 0.191 | 4 | 66.900436
2 | HelloFresh | 9.75 wt% Joncryl | TAPPI | Machine | 0.191 | 4.1 | 69.54039
2 | HelloFresh | 9.75 wt% Joncryl | TAPPI | Machine | 0.191 | 4.2 | 72.111732
2 | HelloFresh | 9.75 wt% Joncryl | TAPPI | Machine | 0.191 | 4.3 | 74.631767
2 | HelloFresh | 9.75 wt% Joncryl | TAPPI | Machine | 0.191 | 4.4 | 77.038933
2 | HelloFresh | 9.75 wt% Joncryl | TAPPI | Machine | 0.191 | 4.5 | 79.384514
2 | HelloFresh | 9.75 wt% Joncryl | TAPPI | Machine | 0.191 | 4.6 | 81.59082
2 | HelloFresh | 9.75 wt% Joncryl | TAPPI | Machine | 0.191 | 4.7 | 83.832329
2 | HelloFresh | 9.75 wt% Joncryl | TAPPI | Machine | 0.191 | 4.8 | 85.944221
2 | HelloFresh | 9.75 wt% Joncryl | TAPPI | Machine | 0.191 | 4.9 | 87.983711
2 | HelloFresh | 9.75 wt% Joncryl | TAPPI | Machine | 0.191 | 5 | 89.988304
2 | HelloFresh | 9.75 wt% Joncryl | TAPPI | Machine | 0.191 | 5.1 | 91.900543
2 | HelloFresh | 9.75 wt% Joncryl | TAPPI | Machine | 0.191 | 5.2 | 93.774368
2 | HelloFresh | 9.75 wt% Joncryl | TAPPI | Machine | 0.191 | 5.3 | 95.542061
2 | HelloFresh | 9.75 wt% Joncryl | TAPPI | Machine | 0.191 | 5.4 | 97.317963
2 | HelloFresh | 9.75 wt% Joncryl | TAPPI | Machine | 0.191 | 5.5 | 99.048126
2 | HelloFresh | 9.75 wt% Joncryl | TAPPI | Machine | 0.191 | 5.6 | 100.684464
2 | HelloFresh | 9.75 wt% Joncryl | TAPPI | Machine | 0.191 | 5.7 | 102.311417
2 | HelloFresh | 9.75 wt% Joncryl | TAPPI | Machine | 0.191 | 5.8 | 103.874756
2 | HelloFresh | 9.75 wt% Joncryl | TAPPI | Machine | 0.191 | 5.9 | 105.375916
2 | HelloFresh | 9.75 wt% Joncryl | TAPPI | Machine | 0.191 | 6 | 106.843376
2 | HelloFresh | 9.75 wt% Joncryl | TAPPI | Machine | 0.191 | 6.1 | 108.259521
2 | HelloFresh | 9.75 wt% Joncryl | TAPPI | Machine | 0.191 | 6.2 | 109.733719
2 | HelloFresh | 9.75 wt% Joncryl | TAPPI | Machine | 0.191 | 6.3 | 111.085075
2 | HelloFresh | 9.75 wt% Joncryl | TAPPI | Machine | 0.191 | 6.4 | 112.463982
2 | HelloFresh | 9.75 wt% Joncryl | TAPPI | Machine | 0.191 | 6.5 | 113.779556
2 | HelloFresh | 9.75 wt% Joncryl | TAPPI | Machine | 0.191 | 6.6 | 115.057907
2 | HelloFresh | 9.75 wt% Joncryl | TAPPI | Machine | 0.191 | 6.7 | 116.309563
2 | HelloFresh | 9.75 wt% Joncryl | TAPPI | Machine | 0.191 | 6.8 | 117.516945
2 | HelloFresh | 9.75 wt% Joncryl | TAPPI | Machine | 0.191 | 6.9 | 118.77829
2 | HelloFresh | 9.75 wt% Joncryl | TAPPI | Machine | 0.191 | 7 | 119.978645
2 | HelloFresh | 9.75 wt% Joncryl | TAPPI | Machine | 0.191 | 7.1 | 121.147331
2 | HelloFresh | 9.75 wt% Joncryl | TAPPI | Machine | 0.191 | 7.2 | 122.294907
2 | HelloFresh | 9.75 wt% Joncryl | TAPPI | Machine | 0.191 | 7.3 | 123.426353
2 | HelloFresh | 9.75 wt% Joncryl | TAPPI | Machine | 0.191 | 7.400001 | 124.515297
2 | HelloFresh | 9.75 wt% Joncryl | TAPPI | Machine | 0.191 | 7.5 | 125.589279
2 | HelloFresh | 9.75 wt% Joncryl | TAPPI | Machine | 0.191 | 7.6 | 126.688774
2 | HelloFresh | 9.75 wt% Joncryl | TAPPI | Machine | 0.191 | 7.7 | 127.791191
2 | HelloFresh | 9.75 wt% Joncryl | TAPPI | Machine | 0.191 | 7.8 | 128.808594
2 | HelloFresh | 9.75 wt% Joncryl | TAPPI | Machine | 0.191 | 7.900001 | 129.861755
2 | HelloFresh | 9.75 wt% Joncryl | TAPPI | Machine | 0.191 | 8 | 130.887955
2 | HelloFresh | 9.75 wt% Joncryl | TAPPI | Machine | 0.191 | 8.1 | 131.878952
2 | HelloFresh | 9.75 wt% Joncryl | TAPPI | Machine | 0.191 | 8.200001 | 132.869385
2 | HelloFresh | 9.75 wt% Joncryl | TAPPI | Machine | 0.191 | 8.3 | 133.861557
2 | HelloFresh | 9.75 wt% Joncryl | TAPPI | Machine | 0.191 | 8.400001 | 134.874268
2 | HelloFresh | 9.75 wt% Joncryl | TAPPI | Machine | 0.191 | 8.5 | 135.834198
2 | HelloFresh | 9.75 wt% Joncryl | TAPPI | Machine | 0.191 | 8.6 | 136.805573
2 | HelloFresh | 9.75 wt% Joncryl | TAPPI | Machine | 0.191 | 8.700001 | 137.726791
2 | HelloFresh | 9.75 wt% Joncryl | TAPPI | Machine | 0.191 | 8.8 | 138.675583
2 | HelloFresh | 9.75 wt% Joncryl | TAPPI | Machine | 0.191 | 8.900001 | 139.574234
2 | HelloFresh | 9.75 wt% Joncryl | TAPPI | Machine | 0.191 | 9 | 140.52507
2 | HelloFresh | 9.75 wt% Joncryl | TAPPI | Machine | 0.191 | 9.1 | 141.455688
2 | HelloFresh | 9.75 wt% Joncryl | TAPPI | Machine | 0.191 | 9.200001 | 142.372223
2 | HelloFresh | 9.75 wt% Joncryl | TAPPI | Machine | 0.191 | 9.3 | 143.279373
2 | HelloFresh | 9.75 wt% Joncryl | TAPPI | Machine | 0.191 | 9.400001 | 144.153976
2 | HelloFresh | 9.75 wt% Joncryl | TAPPI | Machine | 0.191 | 9.5 | 145.053528
2 | HelloFresh | 9.75 wt% Joncryl | TAPPI | Machine | 0.191 | 9.6 | 145.893829
2 | HelloFresh | 9.75 wt% Joncryl | TAPPI | Machine | 0.191 | 9.700001 | 146.783676
2 | HelloFresh | 9.75 wt% Joncryl | TAPPI | Machine | 0.191 | 9.8 | 147.693176
2 | HelloFresh | 9.75 wt% Joncryl | TAPPI | Machine | 0.191 | 9.900001 | 148.558105
2 | HelloFresh | 9.75 wt% Joncryl | TAPPI | Machine | 0.191 | 10 | 149.429199
2 | HelloFresh | 9.75 wt% Joncryl | TAPPI | Machine | 0.191 | 10.1 | 150.27655
2 | HelloFresh | 9.75 wt% Joncryl | TAPPI | Machine | 0.191 | 10.200001 | 151.130341
2 | HelloFresh | 9.75 wt% Joncryl | TAPPI | Machine | 0.191 | 10.3 | 151.965363
2 | HelloFresh | 9.75 wt% Joncryl | TAPPI | Machine | 0.191 | 10.400001 | 152.784561
2 | HelloFresh | 9.75 wt% Joncryl | TAPPI | Machine | 0.191 | 10.500001 | 153.672958
2 | HelloFresh | 9.75 wt% Joncryl | TAPPI | Machine | 0.191 | 10.6 | 154.488617
2 | HelloFresh | 9.75 wt% Joncryl | TAPPI | Machine | 0.191 | 10.700001 | 155.326584
2 | HelloFresh | 9.75 wt% Joncryl | TAPPI | Machine | 0.191 | 10.8 | 156.186249
2 | HelloFresh | 9.75 wt% Joncryl | TAPPI | Machine | 0.191 | 10.900001 | 156.989899
2 | HelloFresh | 9.75 wt% Joncryl | TAPPI | Machine | 0.191 | 11.000001 | 157.823746
2 | HelloFresh | 9.75 wt% Joncryl | TAPPI | Machine | 0.191 | 11.1 | 158.589005
2 | HelloFresh | 9.75 wt% Joncryl | TAPPI | Machine | 0.191 | 11.200001 | 159.450409
2 | HelloFresh | 9.75 wt% Joncryl | TAPPI | Machine | 0.191 | 11.3 | 160.24556
2 | HelloFresh | 9.75 wt% Joncryl | TAPPI | Machine | 0.191 | 11.400001 | 161.061249
2 | HelloFresh | 9.75 wt% Joncryl | TAPPI | Machine | 0.191 | 11.500001 | 161.870773
2 | HelloFresh | 9.75 wt% Joncryl | TAPPI | Machine | 0.191 | 11.6 | 162.65947
2 | HelloFresh | 9.75 wt% Joncryl | TAPPI | Machine | 0.191 | 11.700001 | 163.444656
2 | HelloFresh | 9.75 wt% Joncryl | TAPPI | Machine | 0.191 | 11.8 | 164.208725
2 | HelloFresh | 9.75 wt% Joncryl | TAPPI | Machine | 0.191 | 11.900001 | 164.993622
2 | HelloFresh | 9.75 wt% Joncryl | TAPPI | Machine | 0.191 | 12.000001 | 165.802841
2 | HelloFresh | 9.75 wt% Joncryl | TAPPI | Machine | 0.191 | 12.1 | 166.56546
2 | HelloFresh | 9.75 wt% Joncryl | TAPPI | Machine | 0.191 | 12.200001 | 167.359726
2 | HelloFresh | 9.75 wt% Joncryl | TAPPI | Machine | 0.191 | 12.3 | 168.159866
2 | HelloFresh | 9.75 wt% Joncryl | TAPPI | Machine | 0.191 | 12.400001 | 168.894318
2 | HelloFresh | 9.75 wt% Joncryl | TAPPI | Machine | 0.191 | 12.500001 | 169.649902
2 | HelloFresh | 9.75 wt% Joncryl | TAPPI | Machine | 0.191 | 12.6 | 170.36235
2 | HelloFresh | 9.75 wt% Joncryl | TAPPI | Machine | 0.191 | 12.700001 | 171.163376
2 | HelloFresh | 9.75 wt% Joncryl | TAPPI | Machine | 0.191 | 12.8 | 171.887589
2 | HelloFresh | 9.75 wt% Joncryl | TAPPI | Machine | 0.191 | 12.900001 | 172.658401
2 | HelloFresh | 9.75 wt% Joncryl | TAPPI | Machine | 0.191 | 13.000001 | 173.37262
2 | HelloFresh | 9.75 wt% Joncryl | TAPPI | Machine | 0.191 | 13.1 | 174.091263
2 | HelloFresh | 9.75 wt% Joncryl | TAPPI | Machine | 0.191 | 13.200001 | 174.780563
2 | HelloFresh | 9.75 wt% Joncryl | TAPPI | Machine | 0.191 | 13.3 | 175.444946
2 | HelloFresh | 9.75 wt% Joncryl | TAPPI | Machine | 0.191 | 13.400001 | 176.172958
2 | HelloFresh | 9.75 wt% Joncryl | TAPPI | Machine | 0.191 | 13.500001 | 176.844391
2 | HelloFresh | 9.75 wt% Joncryl | TAPPI | Machine | 0.191 | 13.6 | 177.529297
2 | HelloFresh | 9.75 wt% Joncryl | TAPPI | Machine | 0.191 | 13.700001 | 178.208344
2 | HelloFresh | 9.75 wt% Joncryl | TAPPI | Machine | 0.191 | 13.8 | 178.901169
2 | HelloFresh | 9.75 wt% Joncryl | TAPPI | Machine | 0.191 | 13.900001 | 179.507797
2 | HelloFresh | 9.75 wt% Joncryl | TAPPI | Machine | 0.191 | 14.000001 | 180.161621
2 | HelloFresh | 9.75 wt% Joncryl | TAPPI | Machine | 0.191 | 14.1 | 180.828354
2 | HelloFresh | 9.75 wt% Joncryl | TAPPI | Machine | 0.191 | 14.200001 | 181.499191
2 | HelloFresh | 9.75 wt% Joncryl | TAPPI | Machine | 0.191 | 14.300001 | 182.088516
2 | HelloFresh | 9.75 wt% Joncryl | TAPPI | Machine | 0.191 | 14.400001 | 182.673752
2 | HelloFresh | 9.75 wt% Joncryl | TAPPI | Machine | 0.191 | 14.500001 | 183.187714
2 | HelloFresh | 9.75 wt% Joncryl | TAPPI | Machine | 0.191 | 14.6 | 183.524902
2 | HelloFresh | 9.75 wt% Joncryl | TAPPI | Machine | 0.191 | 14.700001 | 183.366562
2 | HelloFresh | 9.75 wt% Joncryl | TAPPI | Machine | 0.191 | 14.800001 | 0.132813
2 | HelloFresh | 9.75 wt% Joncryl | TAPPI | Machine | 0.191 | 14.900001 | 0.148645
2 | HelloFresh | 9.75 wt% Joncryl | TAPPI | Machine | 0.191 | 15.000001 | 0.149239
2 | HelloFresh | 9.75 wt% Joncryl | TAPPI | Machine | 0.191 | 15.1 | 0.138685
2 | HelloFresh | 9.75 wt% Joncryl | TAPPI | Machine | 0.191 | 15.200001 | 0.130472
2 | HelloFresh | 9.75 wt% Joncryl | TAPPI | Machine | 0.191 | 15.300001 | 0.133407
2 | HelloFresh | 9.75 wt% Joncryl | TAPPI | Machine | 0.191 | 15.400001 | 0.124889
3 | HelloFresh | 9.75 wt% Joncryl | TAPPI | Machine | 0.191 | 0.2 | -0.006754
3 | HelloFresh | 9.75 wt% Joncryl | TAPPI | Machine | 0.191 | 0.3 | 0.004395
3 | HelloFresh | 9.75 wt% Joncryl | TAPPI | Machine | 0.191 | 0.4 | 0.000577
3 | HelloFresh | 9.75 wt% Joncryl | TAPPI | Machine | 0.191 | 0.5 | 0.066839
3 | HelloFresh | 9.75 wt% Joncryl | TAPPI | Machine | 0.191 | 0.6 | 0.200247
3 | HelloFresh | 9.75 wt% Joncryl | TAPPI | Machine | 0.191 | 0.7 | 0.442728
3 | HelloFresh | 9.75 wt% Joncryl | TAPPI | Machine | 0.191 | 0.8 | 0.877532
3 | HelloFresh | 9.75 wt% Joncryl | TAPPI | Machine | 0.191 | 0.9 | 1.298863
3 | HelloFresh | 9.75 wt% Joncryl | TAPPI | Machine | 0.191 | 1 | 1.004203
3 | HelloFresh | 9.75 wt% Joncryl | TAPPI | Machine | 0.191 | 1.1 | 1.076031
3 | HelloFresh | 9.75 wt% Joncryl | TAPPI | Machine | 0.191 | 1.2 | 1.134369
3 | HelloFresh | 9.75 wt% Joncryl | TAPPI | Machine | 0.191 | 1.3 | 1.237878
3 | HelloFresh | 9.75 wt% Joncryl | TAPPI | Machine | 0.191 | 1.4 | 1.443707
3 | HelloFresh | 9.75 wt% Joncryl | TAPPI | Machine | 0.191 | 1.5 | 1.4311
3 | HelloFresh | 9.75 wt% Joncryl | TAPPI | Machine | 0.191 | 1.6 | 1.451903
3 | HelloFresh | 9.75 wt% Joncryl | TAPPI | Machine | 0.191 | 1.7 | 1.785574
3 | HelloFresh | 9.75 wt% Joncryl | TAPPI | Machine | 0.191 | 1.8 | 2.867171
3 | HelloFresh | 9.75 wt% Joncryl | TAPPI | Machine | 0.191 | 1.9 | 4.275108
3 | HelloFresh | 9.75 wt% Joncryl | TAPPI | Machine | 0.191 | 2 | 5.975958
3 | HelloFresh | 9.75 wt% Joncryl | TAPPI | Machine | 0.191 | 2.1 | 8.005473
3 | HelloFresh | 9.75 wt% Joncryl | TAPPI | Machine | 0.191 | 2.2 | 10.29006
3 | HelloFresh | 9.75 wt% Joncryl | TAPPI | Machine | 0.191 | 2.3 | 12.830925
3 | HelloFresh | 9.75 wt% Joncryl | TAPPI | Machine | 0.191 | 2.4 | 15.576125
3 | HelloFresh | 9.75 wt% Joncryl | TAPPI | Machine | 0.191 | 2.5 | 18.51251
3 | HelloFresh | 9.75 wt% Joncryl | TAPPI | Machine | 0.191 | 2.6 | 21.588448
3 | HelloFresh | 9.75 wt% Joncryl | TAPPI | Machine | 0.191 | 2.7 | 24.743549
3 | HelloFresh | 9.75 wt% Joncryl | TAPPI | Machine | 0.191 | 2.8 | 28.03323
3 | HelloFresh | 9.75 wt% Joncryl | TAPPI | Machine | 0.191 | 2.9 | 31.326433
3 | HelloFresh | 9.75 wt% Joncryl | TAPPI | Machine | 0.191 | 3 | 34.664787
3 | HelloFresh | 9.75 wt% Joncryl | TAPPI | Machine | 0.191 | 3.1 | 37.94978
3 | HelloFresh | 9.75 wt% Joncryl | TAPPI | Machine | 0.191 | 3.2 | 41.227139
3 | HelloFresh | 9.75 wt% Joncryl | TAPPI | Machine | 0.191 | 3.3 | 44.482807
3 | HelloFresh | 9.75 wt% Joncryl | TAPPI | Machine | 0.191 | 3.4 | 47.644951
3 | HelloFresh | 9.75 wt% Joncryl | TAPPI | Machine | 0.191 | 3.5 | 50.751381
3 | HelloFresh | 9.75 wt% Joncryl | TAPPI | Machine | 0.191 | 3.6 | 53.798588
3 | HelloFresh | 9.75 wt% Joncryl | TAPPI | Machine | 0.191 | 3.7 | 56.747574
3 | HelloFresh | 9.75 wt% Joncryl | TAPPI | Machine | 0.191 | 3.8 | 59.619743
3 | HelloFresh | 9.75 wt% Joncryl | TAPPI | Machine | 0.191 | 3.9 | 62.379612
3 | HelloFresh | 9.75 wt% Joncryl | TAPPI | Machine | 0.191 | 4 | 65.097847
3 | HelloFresh | 9.75 wt% Joncryl | TAPPI | Machine | 0.191 | 4.1 | 67.715523
3 | HelloFresh | 9.75 wt% Joncryl | TAPPI | Machine | 0.191 | 4.2 | 70.229988
3 | HelloFresh | 9.75 wt% Joncryl | TAPPI | Machine | 0.191 | 4.3 | 72.705162
3 | HelloFresh | 9.75 wt% Joncryl | TAPPI | Machine | 0.191 | 4.4 | 75.055145
3 | HelloFresh | 9.75 wt% Joncryl | TAPPI | Machine | 0.191 | 4.5 | 77.35939
3 | HelloFresh | 9.75 wt% Joncryl | TAPPI | Machine | 0.191 | 4.6 | 79.531685
3 | HelloFresh | 9.75 wt% Joncryl | TAPPI | Machine | 0.191 | 4.7 | 81.700768
3 | HelloFresh | 9.75 wt% Joncryl | TAPPI | Machine | 0.191 | 4.8 | 83.774857
3 | HelloFresh | 9.75 wt% Joncryl | TAPPI | Machine | 0.191 | 4.9 | 85.765961
3 | HelloFresh | 9.75 wt% Joncryl | TAPPI | Machine | 0.191 | 5 | 87.721596
3 | HelloFresh | 9.75 wt% Joncryl | TAPPI | Machine | 0.191 | 5.1 | 89.5746
3 | HelloFresh | 9.75 wt% Joncryl | TAPPI | Machine | 0.191 | 5.2 | 91.404449
3 | HelloFresh | 9.75 wt% Joncryl | TAPPI | Machine | 0.191 | 5.3 | 93.141357
3 | HelloFresh | 9.75 wt% Joncryl | TAPPI | Machine | 0.191 | 5.4 | 94.852463
3 | HelloFresh | 9.75 wt% Joncryl | TAPPI | Machine | 0.191 | 5.5 | 96.536591
3 | HelloFresh | 9.75 wt% Joncryl | TAPPI | Machine | 0.191 | 5.6 | 98.129234
3 | HelloFresh | 9.75 wt% Joncryl | TAPPI | Machine | 0.191 | 5.7 | 99.711334
3 | HelloFresh | 9.75 wt% Joncryl | TAPPI | Machine | 0.191 | 5.8 | 101.242706
3 | HelloFresh | 9.75 wt% Joncryl | TAPPI | Machine | 0.191 | 5.9 | 102.698441
3 | HelloFresh | 9.75 wt% Joncryl | TAPPI | Machine | 0.191 | 6 | 104.120743
3 | HelloFresh | 9.75 wt% Joncryl | TAPPI | Machine | 0.191 | 6.1 | 105.499352
3 | HelloFresh | 9.75 wt% Joncryl | TAPPI | Machine | 0.191 | 6.2 | 106.930161
3 | HelloFresh | 9.75 wt% Joncryl | TAPPI | Machine | 0.191 | 6.3 | 108.256584
3 | HelloFresh | 9.75 wt% Joncryl | TAPPI | Machine | 0.191 | 6.4 | 109.565414
3 | HelloFresh | 9.75 wt% Joncryl | TAPPI | Machine | 0.191 | 6.5 | 110.862823
3 | HelloFresh | 9.75 wt% Joncryl | TAPPI | Machine | 0.191 | 6.6 | 112.10041
3 | HelloFresh | 9.75 wt% Joncryl | TAPPI | Machine | 0.191 | 6.7 | 113.328911
3 | HelloFresh | 9.75 wt% Joncryl | TAPPI | Machine | 0.191 | 6.8 | 114.498482
3 | HelloFresh | 9.75 wt% Joncryl | TAPPI | Machine | 0.191 | 6.9 | 115.724045
3 | HelloFresh | 9.75 wt% Joncryl | TAPPI | Machine | 0.191 | 7 | 116.883644
3 | HelloFresh | 9.75 wt% Joncryl | TAPPI | Machine | 0.191 | 7.1 | 118.034737
3 | HelloFresh | 9.75 wt% Joncryl | TAPPI | Machine | 0.191 | 7.2 | 119.150352
3 | HelloFresh | 9.75 wt% Joncryl | TAPPI | Machine | 0.191 | 7.3 | 120.248093
3 | HelloFresh | 9.75 wt% Joncryl | TAPPI | Machine | 0.191 | 7.400001 | 121.298035
3 | HelloFresh | 9.75 wt% Joncryl | TAPPI | Machine | 0.191 | 7.5 | 122.345627
3 | HelloFresh | 9.75 wt% Joncryl | TAPPI | Machine | 0.191 | 7.6 | 123.409637
3 | HelloFresh | 9.75 wt% Joncryl | TAPPI | Machine | 0.191 | 7.7 | 124.469849
3 | HelloFresh | 9.75 wt% Joncryl | TAPPI | Machine | 0.191 | 7.8 | 125.471115
3 | HelloFresh | 9.75 wt% Joncryl | TAPPI | Machine | 0.191 | 7.900001 | 126.4674
3 | HelloFresh | 9.75 wt% Joncryl | TAPPI | Machine | 0.191 | 8 | 127.464279
3 | HelloFresh | 9.75 wt% Joncryl | TAPPI | Machine | 0.191 | 8.1 | 128.415115
3 | HelloFresh | 9.75 wt% Joncryl | TAPPI | Machine | 0.191 | 8.200001 | 129.370361
3 | HelloFresh | 9.75 wt% Joncryl | TAPPI | Machine | 0.191 | 8.3 | 130.336151
3 | HelloFresh | 9.75 wt% Joncryl | TAPPI | Machine | 0.191 | 8.400001 | 131.321594
3 | HelloFresh | 9.75 wt% Joncryl | TAPPI | Machine | 0.191 | 8.5 | 132.237534
3 | HelloFresh | 9.75 wt% Joncryl | TAPPI | Machine | 0.191 | 8.6 | 133.169907
3 | HelloFresh | 9.75 wt% Joncryl | TAPPI | Machine | 0.191 | 8.700001 | 134.062408
3 | HelloFresh | 9.75 wt% Joncryl | TAPPI | Machine | 0.191 | 8.8 | 134.983917
3 | HelloFresh | 9.75 wt% Joncryl | TAPPI | Machine | 0.191 | 8.900001 | 135.838013
3 | HelloFresh | 9.75 wt% Joncryl | TAPPI | Machine | 0.191 | 9 | 136.743408
3 | HelloFresh | 9.75 wt% Joncryl | TAPPI | Machine | 0.191 | 9.1 | 137.663162
3 | HelloFresh | 9.75 wt% Joncryl | TAPPI | Machine | 0.191 | 9.200001 | 138.511978
3 | HelloFresh | 9.75 wt% Joncryl | TAPPI | Machine | 0.191 | 9.3 | 139.390106
3 | HelloFresh | 9.75 wt% Joncryl | TAPPI | Machine | 0.191 | 9.400001 | 140.230118
3 | HelloFresh | 9.75 wt% Joncryl | TAPPI | Machine | 0.191 | 9.5 | 141.093872
3 | HelloFresh | 9.75 wt% Joncryl | TAPPI | Machine | 0.191 | 9.6 | 141.905151
3 | HelloFresh | 9.75 wt% Joncryl | TAPPI | Machine | 0.191 | 9.700001 | 142.740479
3 | HelloFresh | 9.75 wt% Joncryl | TAPPI | Machine | 0.191 | 9.8 | 143.591049
3 | HelloFresh | 9.75 wt% Joncryl | TAPPI | Machine | 0.191 | 9.900001 | 144.421082
3 | HelloFresh | 9.75 wt% Joncryl | TAPPI | Machine | 0.191 | 10 | 145.228851
3 | HelloFresh | 9.75 wt% Joncryl | TAPPI | Machine | 0.191 | 10.1 | 146.059769
3 | HelloFresh | 9.75 wt% Joncryl | TAPPI | Machine | 0.191 | 10.200001 | 146.859909
3 | HelloFresh | 9.75 wt% Joncryl | TAPPI | Machine | 0.191 | 10.3 | 147.672073
3 | HelloFresh | 9.75 wt% Joncryl | TAPPI | Machine | 0.191 | 10.400001 | 148.448166
3 | HelloFresh | 9.75 wt% Joncryl | TAPPI | Machine | 0.191 | 10.500001 | 149.273209
3 | HelloFresh | 9.75 wt% Joncryl | TAPPI | Machine | 0.191 | 10.6 | 150.092407
3 | HelloFresh | 9.75 wt% Joncryl | TAPPI | Machine | 0.191 | 10.700001 | 150.862045
3 | HelloFresh | 9.75 wt% Joncryl | TAPPI | Machine | 0.191 | 10.8 | 151.711746
3 | HelloFresh | 9.75 wt% Joncryl | TAPPI | Machine | 0.191 | 10.900001 | 152.47377
3 | HelloFresh | 9.75 wt% Joncryl | TAPPI | Machine | 0.191 | 11.000001 | 153.288849
3 | HelloFresh | 9.75 wt% Joncryl | TAPPI | Machine | 0.191 | 11.1 | 154.013947
3 | HelloFresh | 9.75 wt% Joncryl | TAPPI | Machine | 0.191 | 11.200001 | 154.819046
3 | HelloFresh | 9.75 wt% Joncryl | TAPPI | Machine | 0.191 | 11.3 | 155.594284
3 | HelloFresh | 9.75 wt% Joncryl | TAPPI | Machine | 0.191 | 11.400001 | 156.356003
3 | HelloFresh | 9.75 wt% Joncryl | TAPPI | Machine | 0.191 | 11.500001 | 157.143524
3 | HelloFresh | 9.75 wt% Joncryl | TAPPI | Machine | 0.191 | 11.6 | 157.895584
3 | HelloFresh | 9.75 wt% Joncryl | TAPPI | Machine | 0.191 | 11.700001 | 158.657013
3 | HelloFresh | 9.75 wt% Joncryl | TAPPI | Machine | 0.191 | 11.8 | 159.366837
3 | HelloFresh | 9.75 wt% Joncryl | TAPPI | Machine | 0.191 | 11.900001 | 160.106003
3 | HelloFresh | 9.75 wt% Joncryl | TAPPI | Machine | 0.191 | 12.000001 | 160.88884
3 | HelloFresh | 9.75 wt% Joncryl | TAPPI | Machine | 0.191 | 12.1 | 161.630936
3 | HelloFresh | 9.75 wt% Joncryl | TAPPI | Machine | 0.191 | 12.200001 | 162.384155
3 | HelloFresh | 9.75 wt% Joncryl | TAPPI | Machine | 0.191 | 12.3 | 163.155258
3 | HelloFresh | 9.75 wt% Joncryl | TAPPI | Machine | 0.191 | 12.400001 | 163.846039
3 | HelloFresh | 9.75 wt% Joncryl | TAPPI | Machine | 0.191 | 12.500001 | 164.558807
3 | HelloFresh | 9.75 wt% Joncryl | TAPPI | Machine | 0.191 | 12.6 | 165.254257
3 | HelloFresh | 9.75 wt% Joncryl | TAPPI | Machine | 0.191 | 12.700001 | 166.025375
3 | HelloFresh | 9.75 wt% Joncryl | TAPPI | Machine | 0.191 | 12.8 | 166.736954
3 | HelloFresh | 9.75 wt% Joncryl | TAPPI | Machine | 0.191 | 12.900001 | 167.456177
3 | HelloFresh | 9.75 wt% Joncryl | TAPPI | Machine | 0.191 | 13.000001 | 168.161606
3 | HelloFresh | 9.75 wt% Joncryl | TAPPI | Machine | 0.191 | 13.1 | 168.873505
3 | HelloFresh | 9.75 wt% Joncryl | TAPPI | Machine | 0.191 | 13.200001 | 169.577759
3 | HelloFresh | 9.75 wt% Joncryl | TAPPI | Machine | 0.191 | 13.3 | 170.252411
3 | HelloFresh | 9.75 wt% Joncryl | TAPPI | Machine | 0.191 | 13.400001 | 170.979538
3 | HelloFresh | 9.75 wt% Joncryl | TAPPI | Machine | 0.191 | 13.500001 | 171.676193
3 | HelloFresh | 9.75 wt% Joncryl | TAPPI | Machine | 0.191 | 13.6 | 172.355225
3 | HelloFresh | 9.75 wt% Joncryl | TAPPI | Machine | 0.191 | 13.700001 | 172.923447
3 | HelloFresh | 9.75 wt% Joncryl | TAPPI | Machine | 0.191 | 13.8 | 0.09499
3 | HelloFresh | 9.75 wt% Joncryl | TAPPI | Machine | 0.191 | 13.900001 | 0.066839
3 | HelloFresh | 9.75 wt% Joncryl | TAPPI | Machine | 0.191 | 14.000001 | 0.061274
3 | HelloFresh | 9.75 wt% Joncryl | TAPPI | Machine | 0.191 | 14.1 | 0.047495
4 | HelloFresh | 9.75 wt% Joncryl | TAPPI | Machine | 0.191 | 0.2 | 0.034582
4 | HelloFresh | 9.75 wt% Joncryl | TAPPI | Machine | 0.191 | 0.3 | 0.036347
4 | HelloFresh | 9.75 wt% Joncryl | TAPPI | Machine | 0.191 | 0.4 | 0.028728
4 | HelloFresh | 9.75 wt% Joncryl | TAPPI | Machine | 0.191 | 0.5 | 0.037518
4 | HelloFresh | 9.75 wt% Joncryl | TAPPI | Machine | 0.191 | 0.6 | 0.040742
4 | HelloFresh | 9.75 wt% Joncryl | TAPPI | Machine | 0.191 | 0.7 | 0.052467
4 | HelloFresh | 9.75 wt% Joncryl | TAPPI | Machine | 0.191 | 0.8 | 0.063615
4 | HelloFresh | 9.75 wt% Joncryl | TAPPI | Machine | 0.191 | 0.9 | 0.072405
4 | HelloFresh | 9.75 wt% Joncryl | TAPPI | Machine | 0.191 | 1 | 0.076223
4 | HelloFresh | 9.75 wt% Joncryl | TAPPI | Machine | 0.191 | 1.1 | 0.093531
4 | HelloFresh | 9.75 wt% Joncryl | TAPPI | Machine | 0.191 | 1.2 | 0.102321
4 | HelloFresh | 9.75 wt% Joncryl | TAPPI | Machine | 0.191 | 1.3 | 0.124312
4 | HelloFresh | 9.75 wt% Joncryl | TAPPI | Machine | 0.191 | 1.4 | 0.157146
4 | HelloFresh | 9.75 wt% Joncryl | TAPPI | Machine | 0.191 | 1.5 | 0.194681
4 | HelloFresh | 9.75 wt% Joncryl | TAPPI | Machine | 0.191 | 1.6 | 0.239834
4 | HelloFresh | 9.75 wt% Joncryl | TAPPI | Machine | 0.191 | 1.7 | 0.307268
4 | HelloFresh | 9.75 wt% Joncryl | TAPPI | Machine | 0.191 | 1.8 | 0.423961
4 | HelloFresh | 9.75 wt% Joncryl | TAPPI | Machine | 0.191 | 1.9 | 0.596651
4 | HelloFresh | 9.75 wt% Joncryl | TAPPI | Machine | 0.191 | 2 | 0.723898
4 | HelloFresh | 9.75 wt% Joncryl | TAPPI | Machine | 0.191 | 2.1 | 1.006833
4 | HelloFresh | 9.75 wt% Joncryl | TAPPI | Machine | 0.191 | 2.2 | 1.052869
4 | HelloFresh | 9.75 wt% Joncryl | TAPPI | Machine | 0.191 | 2.3 | 1.095681
4 | HelloFresh | 9.75 wt% Joncryl | TAPPI | Machine | 0.191 | 2.4 | 1.13907
4 | HelloFresh | 9.75 wt% Joncryl | TAPPI | Machine | 0.191 | 2.5 | 1.239626
4 | HelloFresh | 9.75 wt% Joncryl | TAPPI | Machine | 0.191 | 2.6 | 1.397671
4 | HelloFresh | 9.75 wt% Joncryl | TAPPI | Machine | 0.191 | 2.7 | 1.577403
4 | HelloFresh | 9.75 wt% Joncryl | TAPPI | Machine | 0.191 | 2.8 | 2.396003
4 | HelloFresh | 9.75 wt% Joncryl | TAPPI | Machine | 0.191 | 2.9 | 3.412814
4 | HelloFresh | 9.75 wt% Joncryl | TAPPI | Machine | 0.191 | 3 | 4.646297
4 | HelloFresh | 9.75 wt% Joncryl | TAPPI | Machine | 0.191 | 3.1 | 6.030784
4 | HelloFresh | 9.75 wt% Joncryl | TAPPI | Machine | 0.191 | 3.2 | 7.649522
4 | HelloFresh | 9.75 wt% Joncryl | TAPPI | Machine | 0.191 | 3.3 | 9.514849
4 | HelloFresh | 9.75 wt% Joncryl | TAPPI | Machine | 0.191 | 3.4 | 11.556683
4 | HelloFresh | 9.75 wt% Joncryl | TAPPI | Machine | 0.191 | 3.5 | 13.813425
4 | HelloFresh | 9.75 wt% Joncryl | TAPPI | Machine | 0.191 | 3.6 | 16.294474
4 | HelloFresh | 9.75 wt% Joncryl | TAPPI | Machine | 0.191 | 3.7 | 19.091581
4 | HelloFresh | 9.75 wt% Joncryl | TAPPI | Machine | 0.191 | 3.8 | 22.176613
4 | HelloFresh | 9.75 wt% Joncryl | TAPPI | Machine | 0.191 | 3.9 | 25.403543
4 | HelloFresh | 9.75 wt% Joncryl | TAPPI | Machine | 0.191 | 4 | 28.753031
4 | HelloFresh | 9.75 wt% Joncryl | TAPPI | Machine | 0.191 | 4.1 | 32.076141
4 | HelloFresh | 9.75 wt% Joncryl | TAPPI | Machine | 0.191 | 4.2 | 35.421234
4 | HelloFresh | 9.75 wt% Joncryl | TAPPI | Machine | 0.191 | 4.3 | 38.733788
4 | HelloFresh | 9.75 wt% Joncryl | TAPPI | Machine | 0.191 | 4.4 | 41.986526
4 | HelloFresh | 9.75 wt% Joncryl | TAPPI | Machine | 0.191 | 4.5 | 45.193233
4 | HelloFresh | 9.75 wt% Joncryl | TAPPI | Machine | 0.191 | 4.6 | 48.256561
4 | HelloFresh | 9.75 wt% Joncryl | TAPPI | Machine | 0.191 | 4.7 | 51.358593
4 | HelloFresh | 9.75 wt% Joncryl | TAPPI | Machine | 0.191 | 4.8 | 54.283833
4 | HelloFresh | 9.75 wt% Joncryl | TAPPI | Machine | 0.191 | 4.9 | 57.134007
4 | HelloFresh | 9.75 wt% Joncryl | TAPPI | Machine | 0.191 | 5 | 59.917042
4 | HelloFresh | 9.75 wt% Joncryl | TAPPI | Machine | 0.191 | 5.1 | 62.58456
4 | HelloFresh | 9.75 wt% Joncryl | TAPPI | Machine | 0.191 | 5.2 | 65.181122
4 | HelloFresh | 9.75 wt% Joncryl | TAPPI | Machine | 0.191 | 5.3 | 67.66275
4 | HelloFresh | 9.75 wt% Joncryl | TAPPI | Machine | 0.191 | 5.4 | 70.083977
4 | HelloFresh | 9.75 wt% Joncryl | TAPPI | Machine | 0.191 | 5.5 | 72.450378
4 | HelloFresh | 9.75 wt% Joncryl | TAPPI | Machine | 0.191 | 5.6 | 74.710342
4 | HelloFresh | 9.75 wt% Joncryl | TAPPI | Machine | 0.191 | 5.7 | 76.946571
4 | HelloFresh | 9.75 wt% Joncryl | TAPPI | Machine | 0.191 | 5.8 | 79.070198
4 | HelloFresh | 9.75 wt% Joncryl | TAPPI | Machine | 0.191 | 5.9 | 81.121994
4 | HelloFresh | 9.75 wt% Joncryl | TAPPI | Machine | 0.191 | 6 | 83.085548
4 | HelloFresh | 9.75 wt% Joncryl | TAPPI | Machine | 0.191 | 6.1 | 84.998955
4 | HelloFresh | 9.75 wt% Joncryl | TAPPI | Machine | 0.191 | 6.2 | 86.924095
4 | HelloFresh | 9.75 wt% Joncryl | TAPPI | Machine | 0.191 | 6.3 | 88.692955
4 | HelloFresh | 9.75 wt% Joncryl | TAPPI | Machine | 0.191 | 6.4 | 90.483803
4 | HelloFresh | 9.75 wt% Joncryl | TAPPI | Machine | 0.191 | 6.5 | 92.179367
4 | HelloFresh | 9.75 wt% Joncryl | TAPPI | Machine | 0.191 | 6.6 | 93.815414
4 | HelloFresh | 9.75 wt% Joncryl | TAPPI | Machine | 0.191 | 6.7 | 95.406311
4 | HelloFresh | 9.75 wt% Joncryl | TAPPI | Machine | 0.191 | 6.8 | 96.936508
4 | HelloFresh | 9.75 wt% Joncryl | TAPPI | Machine | 0.191 | 6.9 | 98.50248
4 | HelloFresh | 9.75 wt% Joncryl | TAPPI | Machine | 0.191 | 7 | 99.959969
4 | HelloFresh | 9.75 wt% Joncryl | TAPPI | Machine | 0.191 | 7.1 | 101.407776
4 | HelloFresh | 9.75 wt% Joncryl | TAPPI | Machine | 0.191 | 7.2 | 102.790489
4 | HelloFresh | 9.75 wt% Joncryl | TAPPI | Machine | 0.191 | 7.3 | 104.162659
4 | HelloFresh | 9.75 wt% Joncryl | TAPPI | Machine | 0.191 | 7.400001 | 105.469444
4 | HelloFresh | 9.75 wt% Joncryl | TAPPI | Machine | 0.191 | 7.5 | 106.763626
4 | HelloFresh | 9.75 wt% Joncryl | TAPPI | Machine | 0.191 | 7.6 | 108.046661
4 | HelloFresh | 9.75 wt% Joncryl | TAPPI | Machine | 0.191 | 7.7 | 109.310921
4 | HelloFresh | 9.75 wt% Joncryl | TAPPI | Machine | 0.191 | 7.8 | 110.505127
4 | HelloFresh | 9.75 wt% Joncryl | TAPPI | Machine | 0.191 | 7.900001 | 111.704597
4 | HelloFresh | 9.75 wt% Joncryl | TAPPI | Machine | 0.191 | 8 | 112.883545
4 | HelloFresh | 9.75 wt% Joncryl | TAPPI | Machine | 0.191 | 8.1 | 114.002975
4 | HelloFresh | 9.75 wt% Joncryl | TAPPI | Machine | 0.191 | 8.200001 | 115.108032
4 | HelloFresh | 9.75 wt% Joncryl | TAPPI | Machine | 0.191 | 8.3 | 116.23011
4 | HelloFresh | 9.75 wt% Joncryl | TAPPI | Machine | 0.191 | 8.400001 | 117.348656
4 | HelloFresh | 9.75 wt% Joncryl | TAPPI | Machine | 0.191 | 8.5 | 118.423225
4 | HelloFresh | 9.75 wt% Joncryl | TAPPI | Machine | 0.191 | 8.6 | 119.474922
4 | HelloFresh | 9.75 wt% Joncryl | TAPPI | Machine | 0.191 | 8.700001 | 120.508743
4 | HelloFresh | 9.75 wt% Joncryl | TAPPI | Machine | 0.191 | 8.8 | 121.53611
4 | HelloFresh | 9.75 wt% Joncryl | TAPPI | Machine | 0.191 | 8.900001 | 122.518028
4 | HelloFresh | 9.75 wt% Joncryl | TAPPI | Machine | 0.191 | 9 | 123.535721
4 | HelloFresh | 9.75 wt% Joncryl | TAPPI | Machine | 0.191 | 9.1 | 124.53054
4 | HelloFresh | 9.75 wt% Joncryl | TAPPI | Machine | 0.191 | 9.200001 | 125.513344
4 | HelloFresh | 9.75 wt% Joncryl | TAPPI | Machine | 0.191 | 9.3 | 126.48793
4 | HelloFresh | 9.75 wt% Joncryl | TAPPI | Machine | 0.191 | 9.400001 | 127.418243
4 | HelloFresh | 9.75 wt% Joncryl | TAPPI | Machine | 0.191 | 9.5 | 128.36499
4 | HelloFresh | 9.75 wt% Joncryl | TAPPI | Machine | 0.191 | 9.6 | 129.264801
4 | HelloFresh | 9.75 wt% Joncryl | TAPPI | Machine | 0.191 | 9.700001 | 130.196289
4 | HelloFresh | 9.75 wt% Joncryl | TAPPI | Machine | 0.191 | 9.8 | 131.14978
4 | HelloFresh | 9.75 wt% Joncryl | TAPPI | Machine | 0.191 | 9.900001 | 132.036118
4 | HelloFresh | 9.75 wt% Joncryl | TAPPI | Machine | 0.191 | 10 | 132.937119
4 | HelloFresh | 9.75 wt% Joncryl | TAPPI | Machine | 0.191 | 10.1 | 133.809967
4 | HelloFresh | 9.75 wt% Joncryl | TAPPI | Machine | 0.191 | 10.200001 | 134.702164
4 | HelloFresh | 9.75 wt% Joncryl | TAPPI | Machine | 0.191 | 10.3 | 135.567978
4 | HelloFresh | 9.75 wt% Joncryl | TAPPI | Machine | 0.191 | 10.400001 | 136.408279
4 | HelloFresh | 9.75 wt% Joncryl | TAPPI | Machine | 0.191 | 10.500001 | 137.327164
4 | HelloFresh | 9.75 wt% Joncryl | TAPPI | Machine | 0.191 | 10.6 | 138.159256
4 | HelloFresh | 9.75 wt% Joncryl | TAPPI | Machine | 0.191 | 10.700001 | 139.020676
4 | HelloFresh | 9.75 wt% Joncryl | TAPPI | Machine | 0.191 | 10.8 | 139.889725
4 | HelloFresh | 9.75 wt% Joncryl | TAPPI | Machine | 0.191 | 10.900001 | 140.715942
4 | HelloFresh | 9.75 wt% Joncryl | TAPPI | Machine | 0.191 | 11.000001 | 141.565338
4 | HelloFresh | 9.75 wt% Joncryl | TAPPI | Machine | 0.191 | 11.1 | 142.34613
4 | HelloFresh | 9.75 wt% Joncryl | TAPPI | Machine | 0.191 | 11.200001 | 143.228058
4 | HelloFresh | 9.75 wt% Joncryl | TAPPI | Machine | 0.191 | 11.3 | 144.038467
4 | HelloFresh | 9.75 wt% Joncryl | TAPPI | Machine | 0.191 | 11.400001 | 144.86293
4 | HelloFresh | 9.75 wt% Joncryl | TAPPI | Machine | 0.191 | 11.500001 | 145.693268
4 | HelloFresh | 9.75 wt% Joncryl | TAPPI | Machine | 0.191 | 11.6 | 146.506897
4 | HelloFresh | 9.75 wt% Joncryl | TAPPI | Machine | 0.191 | 11.700001 | 147.307327
4 | HelloFresh | 9.75 wt% Joncryl | TAPPI | Machine | 0.191 | 11.8 | 148.089874
4 | HelloFresh | 9.75 wt% Joncryl | TAPPI | Machine | 0.191 | 11.900001 | 148.895294
4 | HelloFresh | 9.75 wt% Joncryl | TAPPI | Machine | 0.191 | 12.000001 | 149.727676
4 | HelloFresh | 9.75 wt% Joncryl | TAPPI | Machine | 0.191 | 12.1 | 150.504059
4 | HelloFresh | 9.75 wt% Joncryl | TAPPI | Machine | 0.191 | 12.200001 | 151.325317
4 | HelloFresh | 9.75 wt% Joncryl | TAPPI | Machine | 0.191 | 12.3 | 152.126022
4 | HelloFresh | 9.75 wt% Joncryl | TAPPI | Machine | 0.191 | 12.400001 | 152.889221
4 | HelloFresh | 9.75 wt% Joncryl | TAPPI | Machine | 0.191 | 12.500001 | 153.629852
4 | HelloFresh | 9.75 wt% Joncryl | TAPPI | Machine | 0.191 | 12.6 | 154.343201
4 | HelloFresh | 9.75 wt% Joncryl | TAPPI | Machine | 0.191 | 12.700001 | 155.107574
4 | HelloFresh | 9.75 wt% Joncryl | TAPPI | Machine | 0.191 | 12.8 | 154.911407
4 | HelloFresh | 9.75 wt% Joncryl | TAPPI | Machine | 0.191 | 12.900001 | -0.012913
4 | HelloFresh | 9.75 wt% Joncryl | TAPPI | Machine | 0.191 | 13.000001 | 0.073881
4 | HelloFresh | 9.75 wt% Joncryl | TAPPI | Machine | 0.191 | 13.1 | 0.05452
4 | HelloFresh | 9.75 wt% Joncryl | TAPPI | Machine | 0.191 | 13.200001 | 0.047495
4 | HelloFresh | 9.75 wt% Joncryl | TAPPI | Machine | 0.191 | 13.3 | 0.043966
4 | HelloFresh | 9.75 wt% Joncryl | TAPPI | Machine | 0.191 | 13.400001 | 0.051602
5 | HelloFresh | 9.75 wt% Joncryl | TAPPI | Machine | 0.191 | 0.2 | 0.002342
5 | HelloFresh | 9.75 wt% Joncryl | TAPPI | Machine | 0.191 | 0.3 | 0.005854
5 | HelloFresh | 9.75 wt% Joncryl | TAPPI | Machine | 0.191 | 0.4 | 0.002342
5 | HelloFresh | 9.75 wt% Joncryl | TAPPI | Machine | 0.191 | 0.5 | 0.061562
5 | HelloFresh | 9.75 wt% Joncryl | TAPPI | Machine | 0.191 | 0.6 | 0.144539
5 | HelloFresh | 9.75 wt% Joncryl | TAPPI | Machine | 0.191 | 0.7 | 0.248913
5 | HelloFresh | 9.75 wt% Joncryl | TAPPI | Machine | 0.191 | 0.8 | 0.416037
5 | HelloFresh | 9.75 wt% Joncryl | TAPPI | Machine | 0.191 | 0.9 | 0.666137
5 | HelloFresh | 9.75 wt% Joncryl | TAPPI | Machine | 0.191 | 1 | 0.991595
5 | HelloFresh | 9.75 wt% Joncryl | TAPPI | Machine | 0.191 | 1.1 | 0.869625
5 | HelloFresh | 9.75 wt% Joncryl | TAPPI | Machine | 0.191 | 1.2 | 0.921803
5 | HelloFresh | 9.75 wt% Joncryl | TAPPI | Machine | 0.191 | 1.3 | 0.96638
5 | HelloFresh | 9.75 wt% Joncryl | TAPPI | Machine | 0.191 | 1.4 | 1.022665
5 | HelloFresh | 9.75 wt% Joncryl | TAPPI | Machine | 0.191 | 1.5 | 1.21794
5 | HelloFresh | 9.75 wt% Joncryl | TAPPI | Machine | 0.191 | 1.6 | 1.310877
5 | HelloFresh | 9.75 wt% Joncryl | TAPPI | Machine | 0.191 | 1.7 | 1.724589
5 | HelloFresh | 9.75 wt% Joncryl | TAPPI | Machine | 0.191 | 1.8 | 2.848115
5 | HelloFresh | 9.75 wt% Joncryl | TAPPI | Machine | 0.191 | 1.9 | 4.317038
5 | HelloFresh | 9.75 wt% Joncryl | TAPPI | Machine | 0.191 | 2 | 6.058629
5 | HelloFresh | 9.75 wt% Joncryl | TAPPI | Machine | 0.191 | 2.1 | 8.150012
5 | HelloFresh | 9.75 wt% Joncryl | TAPPI | Machine | 0.191 | 2.2 | 10.584737
5 | HelloFresh | 9.75 wt% Joncryl | TAPPI | Machine | 0.191 | 2.3 | 13.309711
5 | HelloFresh | 9.75 wt% Joncryl | TAPPI | Machine | 0.191 | 2.4 | 16.254004
5 | HelloFresh | 9.75 wt% Joncryl | TAPPI | Machine | 0.191 | 2.5 | 19.410576
5 | HelloFresh | 9.75 wt% Joncryl | TAPPI | Machine | 0.191 | 2.6 | 22.722544
5 | HelloFresh | 9.75 wt% Joncryl | TAPPI | Machine | 0.191 | 2.7 | 26.08581
5 | HelloFresh | 9.75 wt% Joncryl | TAPPI | Machine | 0.191 | 2.8 | 29.602726
5 | HelloFresh | 9.75 wt% Joncryl | TAPPI | Machine | 0.191 | 2.9 | 33.09676
5 | HelloFresh | 9.75 wt% Joncryl | TAPPI | Machine | 0.191 | 3 | 36.61602
5 | HelloFresh | 9.75 wt% Joncryl | TAPPI | Machine | 0.191 | 3.1 | 40.057865
5 | HelloFresh | 9.75 wt% Joncryl | TAPPI | Machine | 0.191 | 3.2 | 43.485348
5 | HelloFresh | 9.75 wt% Joncryl | TAPPI | Machine | 0.191 | 3.3 | 46.866508
5 | HelloFresh | 9.75 wt% Joncryl | TAPPI | Machine | 0.191 | 3.4 | 50.134197
5 | HelloFresh | 9.75 wt% Joncryl | TAPPI | Machine | 0.191 | 3.5 | 53.35088
5 | HelloFresh | 9.75 wt% Joncryl | TAPPI | Machine | 0.191 | 3.6 | 56.463757
5 | HelloFresh | 9.75 wt% Joncryl | TAPPI | Machine | 0.191 | 3.7 | 59.512135
5 | HelloFresh | 9.75 wt% Joncryl | TAPPI | Machine | 0.191 | 3.8 | 62.447342
5 | HelloFresh | 9.75 wt% Joncryl | TAPPI | Machine | 0.191 | 3.9 | 65.264977
5 | HelloFresh | 9.75 wt% Joncryl | TAPPI | Machine | 0.191 | 4 | 68.035988
5 | HelloFresh | 9.75 wt% Joncryl | TAPPI | Machine | 0.191 | 4.1 | 70.709663
5 | HelloFresh | 9.75 wt% Joncryl | TAPPI | Machine | 0.191 | 4.2 | 73.282768
5 | HelloFresh | 9.75 wt% Joncryl | TAPPI | Machine | 0.191 | 4.3 | 75.807793
5 | HelloFresh | 9.75 wt% Joncryl | TAPPI | Machine | 0.191 | 4.4 | 78.234581
5 | HelloFresh | 9.75 wt% Joncryl | TAPPI | Machine | 0.191 | 4.5 | 80.614761
5 | HelloFresh | 9.75 wt% Joncryl | TAPPI | Machine | 0.191 | 4.6 | 82.865349
5 | HelloFresh | 9.75 wt% Joncryl | TAPPI | Machine | 0.191 | 4.7 | 85.12767
5 | HelloFresh | 9.75 wt% Joncryl | TAPPI | Machine | 0.191 | 4.8 | 87.27182
5 | HelloFresh | 9.75 wt% Joncryl | TAPPI | Machine | 0.191 | 4.9 | 89.352654
5 | HelloFresh | 9.75 wt% Joncryl | TAPPI | Machine | 0.191 | 5 | 91.402985
5 | HelloFresh | 9.75 wt% Joncryl | TAPPI | Machine | 0.191 | 5.1 | 93.35128
5 | HelloFresh | 9.75 wt% Joncryl | TAPPI | Machine | 0.191 | 5.2 | 95.274368
5 | HelloFresh | 9.75 wt% Joncryl | TAPPI | Machine | 0.191 | 5.3 | 97.097763
5 | HelloFresh | 9.75 wt% Joncryl | TAPPI | Machine | 0.191 | 5.4 | 98.892426
5 | HelloFresh | 9.75 wt% Joncryl | TAPPI | Machine | 0.191 | 5.5 | 100.679764
5 | HelloFresh | 9.75 wt% Joncryl | TAPPI | Machine | 0.191 | 5.6 | 102.362427
5 | HelloFresh | 9.75 wt% Joncryl | TAPPI | Machine | 0.191 | 5.7 | 104.043037
5 | HelloFresh | 9.75 wt% Joncryl | TAPPI | Machine | 0.191 | 5.8 | 105.664429
5 | HelloFresh | 9.75 wt% Joncryl | TAPPI | Machine | 0.191 | 5.9 | 107.207237
5 | HelloFresh | 9.75 wt% Joncryl | TAPPI | Machine | 0.191 | 6 | 108.73362
5 | HelloFresh | 9.75 wt% Joncryl | TAPPI | Machine | 0.191 | 6.1 | 110.198433
5 | HelloFresh | 9.75 wt% Joncryl | TAPPI | Machine | 0.191 | 6.2 | 111.722191
5 | HelloFresh | 9.75 wt% Joncryl | TAPPI | Machine | 0.191 | 6.3 | 113.136276
5 | HelloFresh | 9.75 wt% Joncryl | TAPPI | Machine | 0.191 | 6.4 | 114.557121
5 | HelloFresh | 9.75 wt% Joncryl | TAPPI | Machine | 0.191 | 6.5 | 115.941597
5 | HelloFresh | 9.75 wt% Joncryl | TAPPI | Machine | 0.191 | 6.6 | 117.27272
5 | HelloFresh | 9.75 wt% Joncryl | TAPPI | Machine | 0.191 | 6.7 | 118.575974
5 | HelloFresh | 9.75 wt% Joncryl | TAPPI | Machine | 0.191 | 6.8 | 119.851097
5 | HelloFresh | 9.75 wt% Joncryl | TAPPI | Machine | 0.191 | 6.9 | 121.16404
5 | HelloFresh | 9.75 wt% Joncryl | TAPPI | Machine | 0.191 | 7 | 122.403976
5 | HelloFresh | 9.75 wt% Joncryl | TAPPI | Machine | 0.191 | 7.1 | 123.633354
5 | HelloFresh | 9.75 wt% Joncryl | TAPPI | Machine | 0.191 | 7.2 | 124.83371
5 | HelloFresh | 9.75 wt% Joncryl | TAPPI | Machine | 0.191 | 7.3 | 126.016762
5 | HelloFresh | 9.75 wt% Joncryl | TAPPI | Machine | 0.191 | 7.400001 | 127.152313
5 | HelloFresh | 9.75 wt% Joncryl | TAPPI | Machine | 0.191 | 7.5 | 128.290802
5 | HelloFresh | 9.75 wt% Joncryl | TAPPI | Machine | 0.191 | 7.6 | 129.423416
5 | HelloFresh | 9.75 wt% Joncryl | TAPPI | Machine | 0.191 | 7.7 | 130.56163
5 | HelloFresh | 9.75 wt% Joncryl | TAPPI | Machine | 0.191 | 7.8 | 131.652313
5 | HelloFresh | 9.75 wt% Joncryl | TAPPI | Machine | 0.191 | 7.900001 | 132.733047
5 | HelloFresh | 9.75 wt% Joncryl | TAPPI | Machine | 0.191 | 8 | 133.814362
5 | HelloFresh | 9.75 wt% Joncryl | TAPPI | Machine | 0.191 | 8.1 | 134.837326
5 | HelloFresh | 9.75 wt% Joncryl | TAPPI | Machine | 0.191 | 8.200001 | 135.876999
5 | HelloFresh | 9.75 wt% Joncryl | TAPPI | Machine | 0.191 | 8.3 | 136.919327
5 | HelloFresh | 9.75 wt% Joncryl | TAPPI | Machine | 0.191 | 8.400001 | 137.979828
5 | HelloFresh | 9.75 wt% Joncryl | TAPPI | Machine | 0.191 | 8.5 | 138.983139
5 | HelloFresh | 9.75 wt% Joncryl | TAPPI | Machine | 0.191 | 8.6 | 140.008163
5 | HelloFresh | 9.75 wt% Joncryl | TAPPI | Machine | 0.191 | 8.700001 | 140.981583
5 | HelloFresh | 9.75 wt% Joncryl | TAPPI | Machine | 0.191 | 8.8 | 141.978455
5 | HelloFresh | 9.75 wt% Joncryl | TAPPI | Machine | 0.191 | 8.900001 | 142.921387
5 | HelloFresh | 9.75 wt% Joncryl | TAPPI | Machine | 0.191 | 9 | 143.90477
5 | HelloFresh | 9.75 wt% Joncryl | TAPPI | Machine | 0.191 | 9.1 | 144.892548
5 | HelloFresh | 9.75 wt% Joncryl | TAPPI | Machine | 0.191 | 9.200001 | 145.8302
5 | HelloFresh | 9.75 wt% Joncryl | TAPPI | Machine | 0.191 | 9.3 | 146.803329
5 | HelloFresh | 9.75 wt% Joncryl | TAPPI | Machine | 0.191 | 9.400001 | 147.713409
5 | HelloFresh | 9.75 wt% Joncryl | TAPPI | Machine | 0.191 | 9.5 | 148.660141
5 | HelloFresh | 9.75 wt% Joncryl | TAPPI | Machine | 0.191 | 9.6 | 149.52742
5 | HelloFresh | 9.75 wt% Joncryl | TAPPI | Machine | 0.191 | 9.700001 | 150.452179
5 | HelloFresh | 9.75 wt% Joncryl | TAPPI | Machine | 0.191 | 9.8 | 151.40213
5 | HelloFresh | 9.75 wt% Joncryl | TAPPI | Machine | 0.191 | 9.900001 | 152.300201
5 | HelloFresh | 9.75 wt% Joncryl | TAPPI | Machine | 0.191 | 10 | 153.184189
5 | HelloFresh | 9.75 wt% Joncryl | TAPPI | Machine | 0.191 | 10.1 | 154.088409
5 | HelloFresh | 9.75 wt% Joncryl | TAPPI | Machine | 0.191 | 10.200001 | 154.960388
5 | HelloFresh | 9.75 wt% Joncryl | TAPPI | Machine | 0.191 | 10.3 | 155.819458
5 | HelloFresh | 9.75 wt% Joncryl | TAPPI | Machine | 0.191 | 10.400001 | 156.664154
5 | HelloFresh | 9.75 wt% Joncryl | TAPPI | Machine | 0.191 | 10.500001 | 157.566605
5 | HelloFresh | 9.75 wt% Joncryl | TAPPI | Machine | 0.191 | 10.6 | 158.432434
5 | HelloFresh | 9.75 wt% Joncryl | TAPPI | Machine | 0.191 | 10.700001 | 159.277725
5 | HelloFresh | 9.75 wt% Joncryl | TAPPI | Machine | 0.191 | 10.8 | 160.165817
5 | HelloFresh | 9.75 wt% Joncryl | TAPPI | Machine | 0.191 | 10.900001 | 160.972702
5 | HelloFresh | 9.75 wt% Joncryl | TAPPI | Machine | 0.191 | 11.000001 | 161.837631
5 | HelloFresh | 9.75 wt% Joncryl | TAPPI | Machine | 0.191 | 11.1 | 162.614899
5 | HelloFresh | 9.75 wt% Joncryl | TAPPI | Machine | 0.191 | 11.200001 | 163.466629
5 | HelloFresh | 9.75 wt% Joncryl | TAPPI | Machine | 0.191 | 11.3 | 164.276154
5 | HelloFresh | 9.75 wt% Joncryl | TAPPI | Machine | 0.191 | 11.400001 | 165.079514
5 | HelloFresh | 9.75 wt% Joncryl | TAPPI | Machine | 0.191 | 11.500001 | 165.899597
5 | HelloFresh | 9.75 wt% Joncryl | TAPPI | Machine | 0.191 | 11.6 | 166.678024
5 | HelloFresh | 9.75 wt% Joncryl | TAPPI | Machine | 0.191 | 11.700001 | 167.447983
5 | HelloFresh | 9.75 wt% Joncryl | TAPPI | Machine | 0.191 | 11.8 | 168.199432
5 | HelloFresh | 9.75 wt% Joncryl | TAPPI | Machine | 0.191 | 11.900001 | 168.986084
5 | HelloFresh | 9.75 wt% Joncryl | TAPPI | Machine | 0.191 | 12.000001 | 169.821106
5 | HelloFresh | 9.75 wt% Joncryl | TAPPI | Machine | 0.191 | 12.1 | 170.576981
5 | HelloFresh | 9.75 wt% Joncryl | TAPPI | Machine | 0.191 | 12.200001 | 171.338409
5 | HelloFresh | 9.75 wt% Joncryl | TAPPI | Machine | 0.191 | 12.3 | 172.117752
5 | HelloFresh | 9.75 wt% Joncryl | TAPPI | Machine | 0.191 | 12.400001 | 172.833145
5 | HelloFresh | 9.75 wt% Joncryl | TAPPI | Machine | 0.191 | 12.500001 | 173.561737
5 | HelloFresh | 9.75 wt% Joncryl | TAPPI | Machine | 0.191 | 12.6 | 174.296494
5 | HelloFresh | 9.75 wt% Joncryl | TAPPI | Machine | 0.191 | 12.700001 | 175.127991
5 | HelloFresh | 9.75 wt% Joncryl | TAPPI | Machine | 0.191 | 12.8 | 175.876526
5 | HelloFresh | 9.75 wt% Joncryl | TAPPI | Machine | 0.191 | 12.900001 | 176.63533
5 | HelloFresh | 9.75 wt% Joncryl | TAPPI | Machine | 0.191 | 13.000001 | 177.368912
5 | HelloFresh | 9.75 wt% Joncryl | TAPPI | Machine | 0.191 | 13.1 | 178.070831
5 | HelloFresh | 9.75 wt% Joncryl | TAPPI | Machine | 0.191 | 13.200001 | 178.733749
5 | HelloFresh | 9.75 wt% Joncryl | TAPPI | Machine | 0.191 | 13.3 | 179.341537
5 | HelloFresh | 9.75 wt% Joncryl | TAPPI | Machine | 0.191 | 13.400001 | 180.01825
5 | HelloFresh | 9.75 wt% Joncryl | TAPPI | Machine | 0.191 | 13.500001 | 180.581177
5 | HelloFresh | 9.75 wt% Joncryl | TAPPI | Machine | 0.191 | 13.6 | 181.121841
5 | HelloFresh | 9.75 wt% Joncryl | TAPPI | Machine | 0.191 | 13.700001 | 181.649017
5 | HelloFresh | 9.75 wt% Joncryl | TAPPI | Machine | 0.191 | 13.8 | 182.242752
5 | HelloFresh | 9.75 wt% Joncryl | TAPPI | Machine | 0.191 | 13.900001 | 182.80217
5 | HelloFresh | 9.75 wt% Joncryl | TAPPI | Machine | 0.191 | 14.000001 | 183.419052
5 | HelloFresh | 9.75 wt% Joncryl | TAPPI | Machine | 0.191 | 14.1 | 184.020401
5 | HelloFresh | 9.75 wt% Joncryl | TAPPI | Machine | 0.191 | 14.200001 | 184.630844
5 | HelloFresh | 9.75 wt% Joncryl | TAPPI | Machine | 0.191 | 14.300001 | 185.175613
5 | HelloFresh | 9.75 wt% Joncryl | TAPPI | Machine | 0.191 | 14.400001 | -0.079464
5 | HelloFresh | 9.75 wt% Joncryl | TAPPI | Machine | 0.191 | 14.500001 | -0.028745
5 | HelloFresh | 9.75 wt% Joncryl | TAPPI | Machine | 0.191 | 14.6 | -0.053655
5 | HelloFresh | 9.75 wt% Joncryl | TAPPI | Machine | 0.191 | 14.700001 | -0.055131
5 | HelloFresh | 9.75 wt% Joncryl | TAPPI | Machine | 0.191 | 14.800001 | -0.059237
5 | HelloFresh | 9.75 wt% Joncryl | TAPPI | Machine | 0.191 | 14.900001 | -0.071251
5 | HelloFresh | 9.75 wt% Joncryl | TAPPI | Machine | 0.191 | 15.000001 | -0.063632
5 | HelloFresh | 9.75 wt% Joncryl | TAPPI | Machine | 0.191 | 15.1 | -0.075069
5 | HelloFresh | 9.75 wt% Joncryl | TAPPI | Machine | 0.191 | 15.200001 | -0.07008
6 | HelloFresh | 9.75 wt% Joncryl | TAPPI | Machine | 0.191 | 0.2 | 0.011742
6 | HelloFresh | 9.75 wt% Joncryl | TAPPI | Machine | 0.191 | 0.3 | 0.007042
6 | HelloFresh | 9.75 wt% Joncryl | TAPPI | Machine | 0.191 | 0.4 | 0.013779
6 | HelloFresh | 9.75 wt% Joncryl | TAPPI | Machine | 0.191 | 0.5 | 0.039588
6 | HelloFresh | 9.75 wt% Joncryl | TAPPI | Machine | 0.191 | 0.6 | 0.093836
6 | HelloFresh | 9.75 wt% Joncryl | TAPPI | Machine | 0.191 | 0.7 | 0.14778
6 | HelloFresh | 9.75 wt% Joncryl | TAPPI | Machine | 0.191 | 0.8 | 0.275027
6 | HelloFresh | 9.75 wt% Joncryl | TAPPI | Machine | 0.191 | 0.9 | 1.001861
6 | HelloFresh | 9.75 wt% Joncryl | TAPPI | Machine | 0.191 | 1 | 1.489455
6 | HelloFresh | 9.75 wt% Joncryl | TAPPI | Machine | 0.191 | 1.1 | 1.008021
6 | HelloFresh | 9.75 wt% Joncryl | TAPPI | Machine | 0.191 | 1.2 | 1.006562
6 | HelloFresh | 9.75 wt% Joncryl | TAPPI | Machine | 0.191 | 1.3 | 1.0696
6 | HelloFresh | 9.75 wt% Joncryl | TAPPI | Machine | 0.191 | 1.4 | 1.378327
6 | HelloFresh | 9.75 wt% Joncryl | TAPPI | Machine | 0.191 | 1.5 | 1.389764
6 | HelloFresh | 9.75 wt% Joncryl | TAPPI | Machine | 0.191 | 1.6 | 1.39387
6 | HelloFresh | 9.75 wt% Joncryl | TAPPI | Machine | 0.191 | 1.7 | 2.10136
6 | HelloFresh | 9.75 wt% Joncryl | TAPPI | Machine | 0.191 | 1.8 | 4.215311
6 | HelloFresh | 9.75 wt% Joncryl | TAPPI | Machine | 0.191 | 1.9 | 6.778455
6 | HelloFresh | 9.75 wt% Joncryl | TAPPI | Machine | 0.191 | 2 | 9.709835
6 | HelloFresh | 9.75 wt% Joncryl | TAPPI | Machine | 0.191 | 2.1 | 12.917142
6 | HelloFresh | 9.75 wt% Joncryl | TAPPI | Machine | 0.191 | 2.2 | 16.237019
6 | HelloFresh | 9.75 wt% Joncryl | TAPPI | Machine | 0.191 | 2.3 | 19.636936
6 | HelloFresh | 9.75 wt% Joncryl | TAPPI | Machine | 0.191 | 2.4 | 23.045372
6 | HelloFresh | 9.75 wt% Joncryl | TAPPI | Machine | 0.191 | 2.5 | 26.533833
6 | HelloFresh | 9.75 wt% Joncryl | TAPPI | Machine | 0.191 | 2.6 | 29.970997
6 | HelloFresh | 9.75 wt% Joncryl | TAPPI | Machine | 0.191 | 2.7 | 33.405514
6 | HelloFresh | 9.75 wt% Joncryl | TAPPI | Machine | 0.191 | 2.8 | 36.810421
6 | HelloFresh | 9.75 wt% Joncryl | TAPPI | Machine | 0.191 | 2.9 | 40.153172
6 | HelloFresh | 9.75 wt% Joncryl | TAPPI | Machine | 0.191 | 3 | 43.464844
6 | HelloFresh | 9.75 wt% Joncryl | TAPPI | Machine | 0.191 | 3.1 | 46.662163
6 | HelloFresh | 9.75 wt% Joncryl | TAPPI | Machine | 0.191 | 3.2 | 49.858612
6 | HelloFresh | 9.75 wt% Joncryl | TAPPI | Machine | 0.191 | 3.3 | 52.96944
6 | HelloFresh | 9.75 wt% Joncryl | TAPPI | Machine | 0.191 | 3.4 | 55.954487
6 | HelloFresh | 9.75 wt% Joncryl | TAPPI | Machine | 0.191 | 3.5 | 58.884117
6 | HelloFresh | 9.75 wt% Joncryl | TAPPI | Machine | 0.191 | 3.6 | 61.717003
6 | HelloFresh | 9.75 wt% Joncryl | TAPPI | Machine | 0.191 | 3.7 | 64.462799
6 | HelloFresh | 9.75 wt% Joncryl | TAPPI | Machine | 0.191 | 3.8 | 67.120049
6 | HelloFresh | 9.75 wt% Joncryl | TAPPI | Machine | 0.191 | 3.9 | 69.67234
6 | HelloFresh | 9.75 wt% Joncryl | TAPPI | Machine | 0.191 | 4 | 72.218468
6 | HelloFresh | 9.75 wt% Joncryl | TAPPI | Machine | 0.191 | 4.1 | 74.591911
6 | HelloFresh | 9.75 wt% Joncryl | TAPPI | Machine | 0.191 | 4.2 | 76.93544
6 | HelloFresh | 9.75 wt% Joncryl | TAPPI | Machine | 0.191 | 4.3 | 79.186905
6 | HelloFresh | 9.75 wt% Joncryl | TAPPI | Machine | 0.191 | 4.4 | 81.363899
6 | HelloFresh | 9.75 wt% Joncryl | TAPPI | Machine | 0.191 | 4.5 | 83.479614
6 | HelloFresh | 9.75 wt% Joncryl | TAPPI | Machine | 0.191 | 4.6 | 85.474243
6 | HelloFresh | 9.75 wt% Joncryl | TAPPI | Machine | 0.191 | 4.7 | 87.490852
6 | HelloFresh | 9.75 wt% Joncryl | TAPPI | Machine | 0.191 | 4.8 | 89.371429
6 | HelloFresh | 9.75 wt% Joncryl | TAPPI | Machine | 0.191 | 4.9 | 91.230309
6 | HelloFresh | 9.75 wt% Joncryl | TAPPI | Machine | 0.191 | 5 | 93.021744
6 | HelloFresh | 9.75 wt% Joncryl | TAPPI | Machine | 0.191 | 5.1 | 94.761871
6 | HelloFresh | 9.75 wt% Joncryl | TAPPI | Machine | 0.191 | 5.2 | 96.450111
6 | HelloFresh | 9.75 wt% Joncryl | TAPPI | Machine | 0.191 | 5.3 | 98.047745
6 | HelloFresh | 9.75 wt% Joncryl | TAPPI | Machine | 0.191 | 5.4 | 99.642746
6 | HelloFresh | 9.75 wt% Joncryl | TAPPI | Machine | 0.191 | 5.5 | 101.216042
6 | HelloFresh | 9.75 wt% Joncryl | TAPPI | Machine | 0.191 | 5.6 | 102.703735
6 | HelloFresh | 9.75 wt% Joncryl | TAPPI | Machine | 0.191 | 5.7 | 104.17939
6 | HelloFresh | 9.75 wt% Joncryl | TAPPI | Machine | 0.191 | 5.8 | 105.596115
6 | HelloFresh | 9.75 wt% Joncryl | TAPPI | Machine | 0.191 | 5.9 | 106.977081
6 | HelloFresh | 9.75 wt% Joncryl | TAPPI | Machine | 0.191 | 6 | 108.324623
6 | HelloFresh | 9.75 wt% Joncryl | TAPPI | Machine | 0.191 | 6.1 | 109.623779
6 | HelloFresh | 9.75 wt% Joncryl | TAPPI | Machine | 0.191 | 6.2 | 110.971321
6 | HelloFresh | 9.75 wt% Joncryl | TAPPI | Machine | 0.191 | 6.3 | 112.209793
6 | HelloFresh | 9.75 wt% Joncryl | TAPPI | Machine | 0.191 | 6.4 | 113.498398
6 | HelloFresh | 9.75 wt% Joncryl | TAPPI | Machine | 0.191 | 6.5 | 114.680862
6 | HelloFresh | 9.75 wt% Joncryl | TAPPI | Machine | 0.191 | 6.6 | 115.876808
6 | HelloFresh | 9.75 wt% Joncryl | TAPPI | Machine | 0.191 | 6.7 | 117.037292
6 | HelloFresh | 9.75 wt% Joncryl | TAPPI | Machine | 0.191 | 6.8 | 118.173729
6 | HelloFresh | 9.75 wt% Joncryl | TAPPI | Machine | 0.191 | 6.9 | 119.351509
6 | HelloFresh | 9.75 wt% Joncryl | TAPPI | Machine | 0.191 | 7 | 120.44249
6 | HelloFresh | 9.75 wt% Joncryl | TAPPI | Machine | 0.191 | 7.1 | 121.547264
6 | HelloFresh | 9.75 wt% Joncryl | TAPPI | Machine | 0.191 | 7.2 | 122.608063
6 | HelloFresh | 9.75 wt% Joncryl | TAPPI | Machine | 0.191 | 7.3 | 123.657112
6 | HelloFresh | 9.75 wt% Joncryl | TAPPI | Machine | 0.191 | 7.400001 | 124.680672
6 | HelloFresh | 9.75 wt% Joncryl | TAPPI | Machine | 0.191 | 7.5 | 125.698059
6 | HelloFresh | 9.75 wt% Joncryl | TAPPI | Machine | 0.191 | 7.6 | 126.733055
6 | HelloFresh | 9.75 wt% Joncryl | TAPPI | Machine | 0.191 | 7.7 | 127.756897
6 | HelloFresh | 9.75 wt% Joncryl | TAPPI | Machine | 0.191 | 7.8 | 128.716827
6 | HelloFresh | 9.75 wt% Joncryl | TAPPI | Machine | 0.191 | 7.900001 | 129.70784
6 | HelloFresh | 9.75 wt% Joncryl | TAPPI | Machine | 0.191 | 8 | 130.669525
6 | HelloFresh | 9.75 wt% Joncryl | TAPPI | Machine | 0.191 | 8.1 | 131.589005
6 | HelloFresh | 9.75 wt% Joncryl | TAPPI | Machine | 0.191 | 8.200001 | 132.530457
6 | HelloFresh | 9.75 wt% Joncryl | TAPPI | Machine | 0.191 | 8.3 | 133.500656
6 | HelloFresh | 9.75 wt% Joncryl | TAPPI | Machine | 0.191 | 8.400001 | 134.445923
6 | HelloFresh | 9.75 wt% Joncryl | TAPPI | Machine | 0.191 | 8.5 | 135.362747
6 | HelloFresh | 9.75 wt% Joncryl | TAPPI | Machine | 0.191 | 8.6 | 136.268448
6 | HelloFresh | 9.75 wt% Joncryl | TAPPI | Machine | 0.191 | 8.700001 | 137.15213
6 | HelloFresh | 9.75 wt% Joncryl | TAPPI | Machine | 0.191 | 8.8 | 138.049026
6 | HelloFresh | 9.75 wt% Joncryl | TAPPI | Machine | 0.191 | 8.900001 | 138.909271
6 | HelloFresh | 9.75 wt% Joncryl | TAPPI | Machine | 0.191 | 9 | 139.822586
6 | HelloFresh | 9.75 wt% Joncryl | TAPPI | Machine | 0.191 | 9.1 | 140.690155
6 | HelloFresh | 9.75 wt% Joncryl | TAPPI | Machine | 0.191 | 9.200001 | 141.576202
6 | HelloFresh | 9.75 wt% Joncryl | TAPPI | Machine | 0.191 | 9.3 | 142.421768
6 | HelloFresh | 9.75 wt% Joncryl | TAPPI | Machine | 0.191 | 9.400001 | 143.275879
6 | HelloFresh | 9.75 wt% Joncryl | TAPPI | Machine | 0.191 | 9.5 | 144.136108
6 | HelloFresh | 9.75 wt% Joncryl | TAPPI | Machine | 0.191 | 9.6 | 144.937134
6 | HelloFresh | 9.75 wt% Joncryl | TAPPI | Machine | 0.191 | 9.700001 | 145.795609
6 | HelloFresh | 9.75 wt% Joncryl | TAPPI | Machine | 0.191 | 9.8 | 146.666718
6 | HelloFresh | 9.75 wt% Joncryl | TAPPI | Machine | 0.191 | 9.900001 | 147.492935
6 | HelloFresh | 9.75 wt% Joncryl | TAPPI | Machine | 0.191 | 10 | 148.316528
6 | HelloFresh | 9.75 wt% Joncryl | TAPPI | Machine | 0.191 | 10.1 | 149.126633
6 | HelloFresh | 9.75 wt% Joncryl | TAPPI | Machine | 0.191 | 10.200001 | 149.949341
6 | HelloFresh | 9.75 wt% Joncryl | TAPPI | Machine | 0.191 | 10.3 | 150.748901
6 | HelloFresh | 9.75 wt% Joncryl | TAPPI | Machine | 0.191 | 10.400001 | 151.517075
6 | HelloFresh | 9.75 wt% Joncryl | TAPPI | Machine | 0.191 | 10.500001 | 152.394318
6 | HelloFresh | 9.75 wt% Joncryl | TAPPI | Machine | 0.191 | 10.6 | 153.17218
6 | HelloFresh | 9.75 wt% Joncryl | TAPPI | Machine | 0.191 | 10.700001 | 153.986984
6 | HelloFresh | 9.75 wt% Joncryl | TAPPI | Machine | 0.191 | 10.8 | 154.801483
6 | HelloFresh | 9.75 wt% Joncryl | TAPPI | Machine | 0.191 | 10.900001 | 155.578156
6 | HelloFresh | 9.75 wt% Joncryl | TAPPI | Machine | 0.191 | 11.000001 | 156.380951
6 | HelloFresh | 9.75 wt% Joncryl | TAPPI | Machine | 0.191 | 11.1 | 157.119507
6 | HelloFresh | 9.75 wt% Joncryl | TAPPI | Machine | 0.191 | 11.200001 | 157.977112
6 | HelloFresh | 9.75 wt% Joncryl | TAPPI | Machine | 0.191 | 11.3 | 158.734436
6 | HelloFresh | 9.75 wt% Joncryl | TAPPI | Machine | 0.191 | 11.400001 | 159.538086
6 | HelloFresh | 9.75 wt% Joncryl | TAPPI | Machine | 0.191 | 11.500001 | 160.328552
6 | HelloFresh | 9.75 wt% Joncryl | TAPPI | Machine | 0.191 | 11.6 | 161.10231
6 | HelloFresh | 9.75 wt% Joncryl | TAPPI | Machine | 0.191 | 11.700001 | 161.867249
6 | HelloFresh | 9.75 wt% Joncryl | TAPPI | Machine | 0.191 | 11.8 | 162.614334
6 | HelloFresh | 9.75 wt% Joncryl | TAPPI | Machine | 0.191 | 11.900001 | 163.395996
6 | HelloFresh | 9.75 wt% Joncryl | TAPPI | Machine | 0.191 | 12.000001 | 164.193192
6 | HelloFresh | 9.75 wt% Joncryl | TAPPI | Machine | 0.191 | 12.1 | 164.933228
6 | HelloFresh | 9.75 wt% Joncryl | TAPPI | Machine | 0.191 | 12.200001 | 165.738937
6 | HelloFresh | 9.75 wt% Joncryl | TAPPI | Machine | 0.191 | 12.3 | 166.494202
6 | HelloFresh | 9.75 wt% Joncryl | TAPPI | Machine | 0.191 | 12.400001 | 167.229553
6 | HelloFresh | 9.75 wt% Joncryl | TAPPI | Machine | 0.191 | 12.500001 | 167.96489
6 | HelloFresh | 9.75 wt% Joncryl | TAPPI | Machine | 0.191 | 12.6 | 168.710205
6 | HelloFresh | 9.75 wt% Joncryl | TAPPI | Machine | 0.191 | 12.700001 | 169.517365
6 | HelloFresh | 9.75 wt% Joncryl | TAPPI | Machine | 0.191 | 12.8 | 170.238937
6 | HelloFresh | 9.75 wt% Joncryl | TAPPI | Machine | 0.191 | 12.900001 | 171.015045
6 | HelloFresh | 9.75 wt% Joncryl | TAPPI | Machine | 0.191 | 13.000001 | 171.706985
6 | HelloFresh | 9.75 wt% Joncryl | TAPPI | Machine | 0.191 | 13.1 | 172.445831
6 | HelloFresh | 9.75 wt% Joncryl | TAPPI | Machine | 0.191 | 13.200001 | 173.143646
6 | HelloFresh | 9.75 wt% Joncryl | TAPPI | Machine | 0.191 | 13.3 | 173.859055
6 | HelloFresh | 9.75 wt% Joncryl | TAPPI | Machine | 0.191 | 13.400001 | 174.633682
6 | HelloFresh | 9.75 wt% Joncryl | TAPPI | Machine | 0.191 | 13.500001 | 175.359634
6 | HelloFresh | 9.75 wt% Joncryl | TAPPI | Machine | 0.191 | 13.6 | 176.085312
6 | HelloFresh | 9.75 wt% Joncryl | TAPPI | Machine | 0.191 | 13.700001 | 176.795715
6 | HelloFresh | 9.75 wt% Joncryl | TAPPI | Machine | 0.191 | 13.8 | 177.509369
6 | HelloFresh | 9.75 wt% Joncryl | TAPPI | Machine | 0.191 | 13.900001 | 178.192505
6 | HelloFresh | 9.75 wt% Joncryl | TAPPI | Machine | 0.191 | 14.000001 | 178.881241
6 | HelloFresh | 9.75 wt% Joncryl | TAPPI | Machine | 0.191 | 14.1 | 179.587555
6 | HelloFresh | 9.75 wt% Joncryl | TAPPI | Machine | 0.191 | 14.200001 | 180.297089
6 | HelloFresh | 9.75 wt% Joncryl | TAPPI | Machine | 0.191 | 14.300001 | 180.958267
6 | HelloFresh | 9.75 wt% Joncryl | TAPPI | Machine | 0.191 | 14.400001 | 181.602112
6 | HelloFresh | 9.75 wt% Joncryl | TAPPI | Machine | 0.191 | 14.500001 | 102.230209
6 | HelloFresh | 9.75 wt% Joncryl | TAPPI | Machine | 0.191 | 14.6 | 0.041047
6 | HelloFresh | 9.75 wt% Joncryl | TAPPI | Machine | 0.191 | 14.700001 | 0.026692
6 | HelloFresh | 9.75 wt% Joncryl | TAPPI | Machine | 0.191 | 14.800001 | 0.03314
6 | HelloFresh | 9.75 wt% Joncryl | TAPPI | Machine | 0.191 | 14.900001 | 0.022585
6 | HelloFresh | 9.75 wt% Joncryl | TAPPI | Machine | 0.191 | 15.000001 | 0.011437
6 | HelloFresh | 9.75 wt% Joncryl | TAPPI | Machine | 0.191 | 15.1 | 0.012031
7 | HelloFresh | 9.75 wt% Joncryl | TAPPI | Machine | 0.191 | 0.2 | 0.110245
7 | HelloFresh | 9.75 wt% Joncryl | TAPPI | Machine | 0.191 | 0.3 | 0.110245
7 | HelloFresh | 9.75 wt% Joncryl | TAPPI | Machine | 0.191 | 0.4 | 0.128707
7 | HelloFresh | 9.75 wt% Joncryl | TAPPI | Machine | 0.191 | 0.5 | 0.265932
7 | HelloFresh | 9.75 wt% Joncryl | TAPPI | Machine | 0.191 | 0.6 | 0.471456
7 | HelloFresh | 9.75 wt% Joncryl | TAPPI | Machine | 0.191 | 0.7 | 0.735047
7 | HelloFresh | 9.75 wt% Joncryl | TAPPI | Machine | 0.191 | 0.8 | 0.87402
7 | HelloFresh | 9.75 wt% Joncryl | TAPPI | Machine | 0.191 | 0.9 | 1.012704
7 | HelloFresh | 9.75 wt% Joncryl | TAPPI | Machine | 0.191 | 1 | 1.082479
7 | HelloFresh | 9.75 wt% Joncryl | TAPPI | Machine | 0.191 | 1.1 | 1.079255
7 | HelloFresh | 9.75 wt% Joncryl | TAPPI | Machine | 0.191 | 1.2 | 1.129974
7 | HelloFresh | 9.75 wt% Joncryl | TAPPI | Machine | 0.191 | 1.3 | 1.400013
7 | HelloFresh | 9.75 wt% Joncryl | TAPPI | Machine | 0.191 | 1.4 | 1.413503
7 | HelloFresh | 9.75 wt% Joncryl | TAPPI | Machine | 0.191 | 1.5 | 2.360827
7 | HelloFresh | 9.75 wt% Joncryl | TAPPI | Machine | 0.191 | 1.6 | 3.582585
7 | HelloFresh | 9.75 wt% Joncryl | TAPPI | Machine | 0.191 | 1.7 | 5.157646
7 | HelloFresh | 9.75 wt% Joncryl | TAPPI | Machine | 0.191 | 1.8 | 7.06402
7 | HelloFresh | 9.75 wt% Joncryl | TAPPI | Machine | 0.191 | 1.9 | 9.355938
7 | HelloFresh | 9.75 wt% Joncryl | TAPPI | Machine | 0.191 | 2 | 11.929925
7 | HelloFresh | 9.75 wt% Joncryl | TAPPI | Machine | 0.191 | 2.1 | 14.721178
7 | HelloFresh | 9.75 wt% Joncryl | TAPPI | Machine | 0.191 | 2.2 | 17.718821
7 | HelloFresh | 9.75 wt% Joncryl | TAPPI | Machine | 0.191 | 2.3 | 20.991796
7 | HelloFresh | 9.75 wt% Joncryl | TAPPI | Machine | 0.191 | 2.4 | 24.385851
7 | HelloFresh | 9.75 wt% Joncryl | TAPPI | Machine | 0.191 | 2.5 | 27.887522
7 | HelloFresh | 9.75 wt% Joncryl | TAPPI | Machine | 0.191 | 2.6 | 31.404718
7 | HelloFresh | 9.75 wt% Joncryl | TAPPI | Machine | 0.191 | 2.7 | 34.890549
7 | HelloFresh | 9.75 wt% Joncryl | TAPPI | Machine | 0.191 | 2.8 | 38.379314
7 | HelloFresh | 9.75 wt% Joncryl | TAPPI | Machine | 0.191 | 2.9 | 41.790668
7 | HelloFresh | 9.75 wt% Joncryl | TAPPI | Machine | 0.191 | 3 | 45.177105
7 | HelloFresh | 9.75 wt% Joncryl | TAPPI | Machine | 0.191 | 3.1 | 48.425449
7 | HelloFresh | 9.75 wt% Joncryl | TAPPI | Machine | 0.191 | 3.2 | 51.670265
7 | HelloFresh | 9.75 wt% Joncryl | TAPPI | Machine | 0.191 | 3.3 | 54.84589
7 | HelloFresh | 9.75 wt% Joncryl | TAPPI | Machine | 0.191 | 3.4 | 57.920666
7 | HelloFresh | 9.75 wt% Joncryl | TAPPI | Machine | 0.191 | 3.5 | 60.92741
7 | HelloFresh | 9.75 wt% Joncryl | TAPPI | Machine | 0.191 | 3.6 | 63.839745
7 | HelloFresh | 9.75 wt% Joncryl | TAPPI | Machine | 0.191 | 3.7 | 66.689919
7 | HelloFresh | 9.75 wt% Joncryl | TAPPI | Machine | 0.191 | 3.8 | 69.447739
7 | HelloFresh | 9.75 wt% Joncryl | TAPPI | Machine | 0.191 | 3.9 | 72.115547
7 | HelloFresh | 9.75 wt% Joncryl | TAPPI | Machine | 0.191 | 4 | 74.773392
7 | HelloFresh | 9.75 wt% Joncryl | TAPPI | Machine | 0.191 | 4.1 | 77.260292
7 | HelloFresh | 9.75 wt% Joncryl | TAPPI | Machine | 0.191 | 4.2 | 79.722855
7 | HelloFresh | 9.75 wt% Joncryl | TAPPI | Machine | 0.191 | 4.3 | 82.089554
7 | HelloFresh | 9.75 wt% Joncryl | TAPPI | Machine | 0.191 | 4.4 | 84.391159
7 | HelloFresh | 9.75 wt% Joncryl | TAPPI | Machine | 0.191 | 4.5 | 86.604507
7 | HelloFresh | 9.75 wt% Joncryl | TAPPI | Machine | 0.191 | 4.6 | 88.726967
7 | HelloFresh | 9.75 wt% Joncryl | TAPPI | Machine | 0.191 | 4.7 | 90.867607
7 | HelloFresh | 9.75 wt% Joncryl | TAPPI | Machine | 0.191 | 4.8 | 92.851974
7 | HelloFresh | 9.75 wt% Joncryl | TAPPI | Machine | 0.191 | 4.9 | 94.85041
7 | HelloFresh | 9.75 wt% Joncryl | TAPPI | Machine | 0.191 | 5 | 96.783752
7 | HelloFresh | 9.75 wt% Joncryl | TAPPI | Machine | 0.191 | 5.1 | 98.637352
7 | HelloFresh | 9.75 wt% Joncryl | TAPPI | Machine | 0.191 | 5.2 | 100.462517
7 | HelloFresh | 9.75 wt% Joncryl | TAPPI | Machine | 0.191 | 5.3 | 102.192963
7 | HelloFresh | 9.75 wt% Joncryl | TAPPI | Machine | 0.191 | 5.4 | 103.923706
7 | HelloFresh | 9.75 wt% Joncryl | TAPPI | Machine | 0.191 | 5.5 | 105.630409
7 | HelloFresh | 9.75 wt% Joncryl | TAPPI | Machine | 0.191 | 5.6 | 107.239189
7 | HelloFresh | 9.75 wt% Joncryl | TAPPI | Machine | 0.191 | 5.7 | 108.841522
7 | HelloFresh | 9.75 wt% Joncryl | TAPPI | Machine | 0.191 | 5.8 | 110.374367
7 | HelloFresh | 9.75 wt% Joncryl | TAPPI | Machine | 0.191 | 5.9 | 111.872017
7 | HelloFresh | 9.75 wt% Joncryl | TAPPI | Machine | 0.191 | 6 | 113.324814
7 | HelloFresh | 9.75 wt% Joncryl | TAPPI | Machine | 0.191 | 6.1 | 114.727768
7 | HelloFresh | 9.75 wt% Joncryl | TAPPI | Machine | 0.191 | 6.2 | 116.20137
7 | HelloFresh | 9.75 wt% Joncryl | TAPPI | Machine | 0.191 | 6.3 | 117.540993
7 | HelloFresh | 9.75 wt% Joncryl | TAPPI | Machine | 0.191 | 6.4 | 118.943947
7 | HelloFresh | 9.75 wt% Joncryl | TAPPI | Machine | 0.191 | 6.5 | 120.239288
7 | HelloFresh | 9.75 wt% Joncryl | TAPPI | Machine | 0.191 | 6.6 | 121.537292
7 | HelloFresh | 9.75 wt% Joncryl | TAPPI | Machine | 0.191 | 6.7 | 122.785431
7 | HelloFresh | 9.75 wt% Joncryl | TAPPI | Machine | 0.191 | 6.8 | 124.022141
7 | HelloFresh | 9.75 wt% Joncryl | TAPPI | Machine | 0.191 | 6.9 | 125.295784
7 | HelloFresh | 9.75 wt% Joncryl | TAPPI | Machine | 0.191 | 7 | 126.484413
7 | HelloFresh | 9.75 wt% Joncryl | TAPPI | Machine | 0.191 | 7.1 | 127.670395
7 | HelloFresh | 9.75 wt% Joncryl | TAPPI | Machine | 0.191 | 7.2 | 128.826477
7 | HelloFresh | 9.75 wt% Joncryl | TAPPI | Machine | 0.191 | 7.3 | 129.97728
7 | HelloFresh | 9.75 wt% Joncryl | TAPPI | Machine | 0.191 | 7.400001 | 131.066803
7 | HelloFresh | 9.75 wt% Joncryl | TAPPI | Machine | 0.191 | 7.5 | 132.17128
7 | HelloFresh | 9.75 wt% Joncryl | TAPPI | Machine | 0.191 | 7.6 | 133.286026
7 | HelloFresh | 9.75 wt% Joncryl | TAPPI | Machine | 0.191 | 7.7 | 134.389328
7 | HelloFresh | 9.75 wt% Joncryl | TAPPI | Machine | 0.191 | 7.8 | 135.4422
7 | HelloFresh | 9.75 wt% Joncryl | TAPPI | Machine | 0.191 | 7.900001 | 136.532898
7 | HelloFresh | 9.75 wt% Joncryl | TAPPI | Machine | 0.191 | 8 | 137.562897
7 | HelloFresh | 9.75 wt% Joncryl | TAPPI | Machine | 0.191 | 8.1 | 138.555374
7 | HelloFresh | 9.75 wt% Joncryl | TAPPI | Machine | 0.191 | 8.200001 | 139.579803
7 | HelloFresh | 9.75 wt% Joncryl | TAPPI | Machine | 0.191 | 8.3 | 140.618027
7 | HelloFresh | 9.75 wt% Joncryl | TAPPI | Machine | 0.191 | 8.400001 | 141.6492
7 | HelloFresh | 9.75 wt% Joncryl | TAPPI | Machine | 0.191 | 8.5 | 142.633453
7 | HelloFresh | 9.75 wt% Joncryl | TAPPI | Machine | 0.191 | 8.6 | 143.635605
7 | HelloFresh | 9.75 wt% Joncryl | TAPPI | Machine | 0.191 | 8.700001 | 144.590546
7 | HelloFresh | 9.75 wt% Joncryl | TAPPI | Machine | 0.191 | 8.8 | 145.551956
7 | HelloFresh | 9.75 wt% Joncryl | TAPPI | Machine | 0.191 | 8.900001 | 146.47847
7 | HelloFresh | 9.75 wt% Joncryl | TAPPI | Machine | 0.191 | 9 | 147.468292
7 | HelloFresh | 9.75 wt% Joncryl | TAPPI | Machine | 0.191 | 9.1 | 148.40712
7 | HelloFresh | 9.75 wt% Joncryl | TAPPI | Machine | 0.191 | 9.200001 | 149.355331
7 | HelloFresh | 9.75 wt% Joncryl | TAPPI | Machine | 0.191 | 9.3 | 150.288864
7 | HelloFresh | 9.75 wt% Joncryl | TAPPI | Machine | 0.191 | 9.400001 | 151.197189
7 | HelloFresh | 9.75 wt% Joncryl | TAPPI | Machine | 0.191 | 9.5 | 152.115494
7 | HelloFresh | 9.75 wt% Joncryl | TAPPI | Machine | 0.191 | 9.6 | 152.986282
7 | HelloFresh | 9.75 wt% Joncryl | TAPPI | Machine | 0.191 | 9.700001 | 153.92511
7 | HelloFresh | 9.75 wt% Joncryl | TAPPI | Machine | 0.191 | 9.8 | 154.843399
7 | HelloFresh | 9.75 wt% Joncryl | TAPPI | Machine | 0.191 | 9.900001 | 155.73735
7 | HelloFresh | 9.75 wt% Joncryl | TAPPI | Machine | 0.191 | 10 | 156.631027
7 | HelloFresh | 9.75 wt% Joncryl | TAPPI | Machine | 0.191 | 10.1 | 157.5065
7 | HelloFresh | 9.75 wt% Joncryl | TAPPI | Machine | 0.191 | 10.200001 | 158.391388
7 | HelloFresh | 9.75 wt% Joncryl | TAPPI | Machine | 0.191 | 10.3 | 159.242249
7 | HelloFresh | 9.75 wt% Joncryl | TAPPI | Machine | 0.191 | 10.400001 | 160.08754
7 | HelloFresh | 9.75 wt% Joncryl | TAPPI | Machine | 0.191 | 10.500001 | 161.028412
7 | HelloFresh | 9.75 wt% Joncryl | TAPPI | Machine | 0.191 | 10.6 | 161.860504
7 | HelloFresh | 9.75 wt% Joncryl | TAPPI | Machine | 0.191 | 10.700001 | 162.757111
7 | HelloFresh | 9.75 wt% Joncryl | TAPPI | Machine | 0.191 | 10.8 | 163.632294
7 | HelloFresh | 9.75 wt% Joncryl | TAPPI | Machine | 0.191 | 10.900001 | 164.47699
7 | HelloFresh | 9.75 wt% Joncryl | TAPPI | Machine | 0.191 | 11.000001 | 165.33812
7 | HelloFresh | 9.75 wt% Joncryl | TAPPI | Machine | 0.191 | 11.1 | 166.145889
7 | HelloFresh | 9.75 wt% Joncryl | TAPPI | Machine | 0.191 | 11.200001 | 167.057144
7 | HelloFresh | 9.75 wt% Joncryl | TAPPI | Machine | 0.191 | 11.3 | 167.877808
7 | HelloFresh | 9.75 wt% Joncryl | TAPPI | Machine | 0.191 | 11.400001 | 168.747726
7 | HelloFresh | 9.75 wt% Joncryl | TAPPI | Machine | 0.191 | 11.500001 | 169.580704
7 | HelloFresh | 9.75 wt% Joncryl | TAPPI | Machine | 0.191 | 11.6 | 170.42981
7 | HelloFresh | 9.75 wt% Joncryl | TAPPI | Machine | 0.191 | 11.700001 | 171.251633
7 | HelloFresh | 9.75 wt% Joncryl | TAPPI | Machine | 0.191 | 11.8 | 172.048828
7 | HelloFresh | 9.75 wt% Joncryl | TAPPI | Machine | 0.191 | 11.900001 | 172.868912
7 | HelloFresh | 9.75 wt% Joncryl | TAPPI | Machine | 0.191 | 12.000001 | 173.733551
7 | HelloFresh | 9.75 wt% Joncryl | TAPPI | Machine | 0.191 | 12.1 | 174.534561
7 | HelloFresh | 9.75 wt% Joncryl | TAPPI | Machine | 0.191 | 12.200001 | 175.392761
7 | HelloFresh | 9.75 wt% Joncryl | TAPPI | Machine | 0.191 | 12.3 | 176.199936
7 | HelloFresh | 9.75 wt% Joncryl | TAPPI | Machine | 0.191 | 12.400001 | 176.980423
7 | HelloFresh | 9.75 wt% Joncryl | TAPPI | Machine | 0.191 | 12.500001 | 177.760056
7 | HelloFresh | 9.75 wt% Joncryl | TAPPI | Machine | 0.191 | 12.6 | 178.534973
7 | HelloFresh | 9.75 wt% Joncryl | TAPPI | Machine | 0.191 | 12.700001 | 179.404892
7 | HelloFresh | 9.75 wt% Joncryl | TAPPI | Machine | 0.191 | 12.8 | 180.167496
7 | HelloFresh | 9.75 wt% Joncryl | TAPPI | Machine | 0.191 | 12.900001 | 181.021576
7 | HelloFresh | 9.75 wt% Joncryl | TAPPI | Machine | 0.191 | 13.000001 | 181.760727
7 | HelloFresh | 9.75 wt% Joncryl | TAPPI | Machine | 0.191 | 13.1 | 182.552353
7 | HelloFresh | 9.75 wt% Joncryl | TAPPI | Machine | 0.191 | 13.200001 | 183.315842
7 | HelloFresh | 9.75 wt% Joncryl | TAPPI | Machine | 0.191 | 13.3 | 184.075226
7 | HelloFresh | 9.75 wt% Joncryl | TAPPI | Machine | 0.191 | 13.400001 | 184.907913
7 | HelloFresh | 9.75 wt% Joncryl | TAPPI | Machine | 0.191 | 13.500001 | 185.670227
7 | HelloFresh | 9.75 wt% Joncryl | TAPPI | Machine | 0.191 | 13.6 | 186.458344
7 | HelloFresh | 9.75 wt% Joncryl | TAPPI | Machine | 0.191 | 13.700001 | 187.210403
7 | HelloFresh | 9.75 wt% Joncryl | TAPPI | Machine | 0.191 | 13.8 | 187.960983
7 | HelloFresh | 9.75 wt% Joncryl | TAPPI | Machine | 0.191 | 13.900001 | 188.658783
7 | HelloFresh | 9.75 wt% Joncryl | TAPPI | Machine | 0.191 | 14.000001 | 189.389725
7 | HelloFresh | 9.75 wt% Joncryl | TAPPI | Machine | 0.191 | 14.1 | 190.103088
7 | HelloFresh | 9.75 wt% Joncryl | TAPPI | Machine | 0.191 | 14.200001 | 190.83226
7 | HelloFresh | 9.75 wt% Joncryl | TAPPI | Machine | 0.191 | 14.300001 | 191.471436
7 | HelloFresh | 9.75 wt% Joncryl | TAPPI | Machine | 0.191 | 14.400001 | 192.112076
7 | HelloFresh | 9.75 wt% Joncryl | TAPPI | Machine | 0.191 | 14.500001 | 192.701996
7 | HelloFresh | 9.75 wt% Joncryl | TAPPI | Machine | 0.191 | 14.6 | 193.219193
7 | HelloFresh | 9.75 wt% Joncryl | TAPPI | Machine | 0.191 | 14.700001 | 193.702972
7 | HelloFresh | 9.75 wt% Joncryl | TAPPI | Machine | 0.191 | 14.800001 | 194.135147
7 | HelloFresh | 9.75 wt% Joncryl | TAPPI | Machine | 0.191 | 14.900001 | 194.250381
7 | HelloFresh | 9.75 wt% Joncryl | TAPPI | Machine | 0.191 | 15.000001 | 0.080618
7 | HelloFresh | 9.75 wt% Joncryl | TAPPI | Machine | 0.191 | 15.1 | 0.058932
7 | HelloFresh | 9.75 wt% Joncryl | TAPPI | Machine | 0.191 | 15.200001 | 0.050719
7 | HelloFresh | 9.75 wt% Joncryl | TAPPI | Machine | 0.191 | 15.300001 | 0.042218
7 | HelloFresh | 9.75 wt% Joncryl | TAPPI | Machine | 0.191 | 15.400001 | 0.038705
7 | HelloFresh | 9.75 wt% Joncryl | TAPPI | Machine | 0.191 | 15.500001 | 0.045442
8 | HelloFresh | 9.75 wt% Joncryl | TAPPI | Machine | 0.191 | 0.2 | -0.02082
8 | HelloFresh | 9.75 wt% Joncryl | TAPPI | Machine | 0.191 | 0.3 | -0.023756
8 | HelloFresh | 9.75 wt% Joncryl | TAPPI | Machine | 0.191 | 0.4 | -0.019938
8 | HelloFresh | 9.75 wt% Joncryl | TAPPI | Machine | 0.191 | 0.5 | -0.031663
8 | HelloFresh | 9.75 wt% Joncryl | TAPPI | Machine | 0.191 | 0.6 | -0.037823
8 | HelloFresh | 9.75 wt% Joncryl | TAPPI | Machine | 0.191 | 0.7 | -0.039588
8 | HelloFresh | 9.75 wt% Joncryl | TAPPI | Machine | 0.191 | 0.8 | 0.012014
8 | HelloFresh | 9.75 wt% Joncryl | TAPPI | Machine | 0.191 | 0.9 | 0.201723
8 | HelloFresh | 9.75 wt% Joncryl | TAPPI | Machine | 0.191 | 1 | 0.564987
8 | HelloFresh | 9.75 wt% Joncryl | TAPPI | Machine | 0.191 | 1.1 | 0.959049
8 | HelloFresh | 9.75 wt% Joncryl | TAPPI | Machine | 0.191 | 1.2 | 1.317342
8 | HelloFresh | 9.75 wt% Joncryl | TAPPI | Machine | 0.191 | 1.3 | 1.036749
8 | HelloFresh | 9.75 wt% Joncryl | TAPPI | Machine | 0.191 | 1.4 | 1.069295
8 | HelloFresh | 9.75 wt% Joncryl | TAPPI | Machine | 0.191 | 1.5 | 1.107695
8 | HelloFresh | 9.75 wt% Joncryl | TAPPI | Machine | 0.191 | 1.6 | 1.221758
8 | HelloFresh | 9.75 wt% Joncryl | TAPPI | Machine | 0.191 | 1.7 | 1.443402
8 | HelloFresh | 9.75 wt% Joncryl | TAPPI | Machine | 0.191 | 1.8 | 1.446931
8 | HelloFresh | 9.75 wt% Joncryl | TAPPI | Machine | 0.191 | 1.9 | 1.680318
8 | HelloFresh | 9.75 wt% Joncryl | TAPPI | Machine | 0.191 | 2 | 2.985052
8 | HelloFresh | 9.75 wt% Joncryl | TAPPI | Machine | 0.191 | 2.1 | 4.466565
8 | HelloFresh | 9.75 wt% Joncryl | TAPPI | Machine | 0.191 | 2.2 | 6.098217
8 | HelloFresh | 9.75 wt% Joncryl | TAPPI | Machine | 0.191 | 2.3 | 8.039189
8 | HelloFresh | 9.75 wt% Joncryl | TAPPI | Machine | 0.191 | 2.4 | 10.301803
8 | HelloFresh | 9.75 wt% Joncryl | TAPPI | Machine | 0.191 | 2.5 | 12.868459
8 | HelloFresh | 9.75 wt% Joncryl | TAPPI | Machine | 0.191 | 2.6 | 15.659119
8 | HelloFresh | 9.75 wt% Joncryl | TAPPI | Machine | 0.191 | 2.7 | 18.662039
8 | HelloFresh | 9.75 wt% Joncryl | TAPPI | Machine | 0.191 | 2.8 | 21.913311
8 | HelloFresh | 9.75 wt% Joncryl | TAPPI | Machine | 0.191 | 2.9 | 25.278646
8 | HelloFresh | 9.75 wt% Joncryl | TAPPI | Machine | 0.191 | 3 | 28.743954
8 | HelloFresh | 9.75 wt% Joncryl | TAPPI | Machine | 0.191 | 3.1 | 32.201633
8 | HelloFresh | 9.75 wt% Joncryl | TAPPI | Machine | 0.191 | 3.2 | 35.720306
8 | HelloFresh | 9.75 wt% Joncryl | TAPPI | Machine | 0.191 | 3.3 | 39.237213
8 | HelloFresh | 9.75 wt% Joncryl | TAPPI | Machine | 0.191 | 3.4 | 42.680817
8 | HelloFresh | 9.75 wt% Joncryl | TAPPI | Machine | 0.191 | 3.5 | 46.101265
8 | HelloFresh | 9.75 wt% Joncryl | TAPPI | Machine | 0.191 | 3.6 | 49.452518
8 | HelloFresh | 9.75 wt% Joncryl | TAPPI | Machine | 0.191 | 3.7 | 52.736336
8 | HelloFresh | 9.75 wt% Joncryl | TAPPI | Machine | 0.191 | 3.8 | 55.933071
8 | HelloFresh | 9.75 wt% Joncryl | TAPPI | Machine | 0.191 | 3.9 | 59.043613
8 | HelloFresh | 9.75 wt% Joncryl | TAPPI | Machine | 0.191 | 4 | 62.12952
8 | HelloFresh | 9.75 wt% Joncryl | TAPPI | Machine | 0.191 | 4.1 | 65.052704
8 | HelloFresh | 9.75 wt% Joncryl | TAPPI | Machine | 0.191 | 4.2 | 67.936897
8 | HelloFresh | 9.75 wt% Joncryl | TAPPI | Machine | 0.191 | 4.3 | 70.72168
8 | HelloFresh | 9.75 wt% Joncryl | TAPPI | Machine | 0.191 | 4.4 | 73.414413
8 | HelloFresh | 9.75 wt% Joncryl | TAPPI | Machine | 0.191 | 4.5 | 76.015373
8 | HelloFresh | 9.75 wt% Joncryl | TAPPI | Machine | 0.191 | 4.6 | 78.499344
8 | HelloFresh | 9.75 wt% Joncryl | TAPPI | Machine | 0.191 | 4.7 | 80.997398
8 | HelloFresh | 9.75 wt% Joncryl | TAPPI | Machine | 0.191 | 4.8 | 83.34034
8 | HelloFresh | 9.75 wt% Joncryl | TAPPI | Machine | 0.191 | 4.9 | 85.647804
8 | HelloFresh | 9.75 wt% Joncryl | TAPPI | Machine | 0.191 | 5 | 87.889008
8 | HelloFresh | 9.75 wt% Joncryl | TAPPI | Machine | 0.191 | 5.1 | 90.023491
8 | HelloFresh | 9.75 wt% Joncryl | TAPPI | Machine | 0.191 | 5.2 | 92.111649
8 | HelloFresh | 9.75 wt% Joncryl | TAPPI | Machine | 0.191 | 5.3 | 94.093079
8 | HelloFresh | 9.75 wt% Joncryl | TAPPI | Machine | 0.191 | 5.4 | 96.073921
8 | HelloFresh | 9.75 wt% Joncryl | TAPPI | Machine | 0.191 | 5.5 | 97.997299
8 | HelloFresh | 9.75 wt% Joncryl | TAPPI | Machine | 0.191 | 5.6 | 99.821579
8 | HelloFresh | 9.75 wt% Joncryl | TAPPI | Machine | 0.191 | 5.7 | 101.639694
8 | HelloFresh | 9.75 wt% Joncryl | TAPPI | Machine | 0.191 | 5.8 | 103.366936
8 | HelloFresh | 9.75 wt% Joncryl | TAPPI | Machine | 0.191 | 5.9 | 105.052528
8 | HelloFresh | 9.75 wt% Joncryl | TAPPI | Machine | 0.191 | 6 | 106.675964
8 | HelloFresh | 9.75 wt% Joncryl | TAPPI | Machine | 0.191 | 6.1 | 108.260109
8 | HelloFresh | 9.75 wt% Joncryl | TAPPI | Machine | 0.191 | 6.2 | 109.893517
8 | HelloFresh | 9.75 wt% Joncryl | TAPPI | Machine | 0.191 | 6.3 | 111.399673
8 | HelloFresh | 9.75 wt% Joncryl | TAPPI | Machine | 0.191 | 6.4 | 112.918434
8 | HelloFresh | 9.75 wt% Joncryl | TAPPI | Machine | 0.191 | 6.5 | 114.372116
8 | HelloFresh | 9.75 wt% Joncryl | TAPPI | Machine | 0.191 | 6.6 | 115.785912
8 | HelloFresh | 9.75 wt% Joncryl | TAPPI | Machine | 0.191 | 6.7 | 117.182411
8 | HelloFresh | 9.75 wt% Joncryl | TAPPI | Machine | 0.191 | 6.8 | 118.522331
8 | HelloFresh | 9.75 wt% Joncryl | TAPPI | Machine | 0.191 | 6.9 | 119.910912
8 | HelloFresh | 9.75 wt% Joncryl | TAPPI | Machine | 0.191 | 7 | 121.21711
8 | HelloFresh | 9.75 wt% Joncryl | TAPPI | Machine | 0.191 | 7.1 | 122.507179
8 | HelloFresh | 9.75 wt% Joncryl | TAPPI | Machine | 0.191 | 7.2 | 123.769104
8 | HelloFresh | 9.75 wt% Joncryl | TAPPI | Machine | 0.191 | 7.3 | 125.02018
8 | HelloFresh | 9.75 wt% Joncryl | TAPPI | Machine | 0.191 | 7.400001 | 126.188576
8 | HelloFresh | 9.75 wt% Joncryl | TAPPI | Machine | 0.191 | 7.5 | 127.38131
8 | HelloFresh | 9.75 wt% Joncryl | TAPPI | Machine | 0.191 | 7.6 | 128.577271
8 | HelloFresh | 9.75 wt% Joncryl | TAPPI | Machine | 0.191 | 7.7 | 129.766479
8 | HelloFresh | 9.75 wt% Joncryl | TAPPI | Machine | 0.191 | 7.8 | 130.899689
8 | HelloFresh | 9.75 wt% Joncryl | TAPPI | Machine | 0.191 | 7.900001 | 132.041107
8 | HelloFresh | 9.75 wt% Joncryl | TAPPI | Machine | 0.191 | 8 | 133.146164
8 | HelloFresh | 9.75 wt% Joncryl | TAPPI | Machine | 0.191 | 8.1 | 134.219864
8 | HelloFresh | 9.75 wt% Joncryl | TAPPI | Machine | 0.191 | 8.200001 | 135.308792
8 | HelloFresh | 9.75 wt% Joncryl | TAPPI | Machine | 0.191 | 8.3 | 136.39978
8 | HelloFresh | 9.75 wt% Joncryl | TAPPI | Machine | 0.191 | 8.400001 | 137.482269
8 | HelloFresh | 9.75 wt% Joncryl | TAPPI | Machine | 0.191 | 8.5 | 138.522537
8 | HelloFresh | 9.75 wt% Joncryl | TAPPI | Machine | 0.191 | 8.6 | 139.576584
8 | HelloFresh | 9.75 wt% Joncryl | TAPPI | Machine | 0.191 | 8.700001 | 140.586655
8 | HelloFresh | 9.75 wt% Joncryl | TAPPI | Machine | 0.191 | 8.8 | 141.611969
8 | HelloFresh | 9.75 wt% Joncryl | TAPPI | Machine | 0.191 | 8.900001 | 142.585678
8 | HelloFresh | 9.75 wt% Joncryl | TAPPI | Machine | 0.191 | 9 | 143.624771
8 | HelloFresh | 9.75 wt% Joncryl | TAPPI | Machine | 0.191 | 9.1 | 144.616074
8 | HelloFresh | 9.75 wt% Joncryl | TAPPI | Machine | 0.191 | 9.200001 | 145.597107
8 | HelloFresh | 9.75 wt% Joncryl | TAPPI | Machine | 0.191 | 9.3 | 146.592514
8 | HelloFresh | 9.75 wt% Joncryl | TAPPI | Machine | 0.191 | 9.400001 | 147.526932
8 | HelloFresh | 9.75 wt% Joncryl | TAPPI | Machine | 0.191 | 9.5 | 148.50592
8 | HelloFresh | 9.75 wt% Joncryl | TAPPI | Machine | 0.191 | 9.6 | 149.418945
8 | HelloFresh | 9.75 wt% Joncryl | TAPPI | Machine | 0.191 | 9.700001 | 150.382385
8 | HelloFresh | 9.75 wt% Joncryl | TAPPI | Machine | 0.191 | 9.8 | 151.34642
8 | HelloFresh | 9.75 wt% Joncryl | TAPPI | Machine | 0.191 | 9.900001 | 152.277618
8 | HelloFresh | 9.75 wt% Joncryl | TAPPI | Machine | 0.191 | 10 | 153.202362
8 | HelloFresh | 9.75 wt% Joncryl | TAPPI | Machine | 0.191 | 10.1 | 154.122726
8 | HelloFresh | 9.75 wt% Joncryl | TAPPI | Machine | 0.191 | 10.200001 | 155.042191
8 | HelloFresh | 9.75 wt% Joncryl | TAPPI | Machine | 0.191 | 10.3 | 155.936142
8 | HelloFresh | 9.75 wt% Joncryl | TAPPI | Machine | 0.191 | 10.400001 | 156.81134
8 | HelloFresh | 9.75 wt% Joncryl | TAPPI | Machine | 0.191 | 10.500001 | 157.78418
8 | HelloFresh | 9.75 wt% Joncryl | TAPPI | Machine | 0.191 | 10.6 | 158.654099
8 | HelloFresh | 9.75 wt% Joncryl | TAPPI | Machine | 0.191 | 10.700001 | 159.569443
8 | HelloFresh | 9.75 wt% Joncryl | TAPPI | Machine | 0.191 | 10.8 | 160.487457
8 | HelloFresh | 9.75 wt% Joncryl | TAPPI | Machine | 0.191 | 10.900001 | 161.347687
8 | HelloFresh | 9.75 wt% Joncryl | TAPPI | Machine | 0.191 | 11.000001 | 162.251053
8 | HelloFresh | 9.75 wt% Joncryl | TAPPI | Machine | 0.191 | 11.1 | 163.08049
8 | HelloFresh | 9.75 wt% Joncryl | TAPPI | Machine | 0.191 | 11.200001 | 164.021088
8 | HelloFresh | 9.75 wt% Joncryl | TAPPI | Machine | 0.191 | 11.3 | 164.871353
8 | HelloFresh | 9.75 wt% Joncryl | TAPPI | Machine | 0.191 | 11.400001 | 165.763275
8 | HelloFresh | 9.75 wt% Joncryl | TAPPI | Machine | 0.191 | 11.500001 | 166.642273
8 | HelloFresh | 9.75 wt% Joncryl | TAPPI | Machine | 0.191 | 11.6 | 167.511307
8 | HelloFresh | 9.75 wt% Joncryl | TAPPI | Machine | 0.191 | 11.700001 | 168.357178
8 | HelloFresh | 9.75 wt% Joncryl | TAPPI | Machine | 0.191 | 11.8 | 169.179306
8 | HelloFresh | 9.75 wt% Joncryl | TAPPI | Machine | 0.191 | 11.900001 | 170.055679
8 | HelloFresh | 9.75 wt% Joncryl | TAPPI | Machine | 0.191 | 12.000001 | 170.954041
8 | HelloFresh | 9.75 wt% Joncryl | TAPPI | Machine | 0.191 | 12.1 | 171.791992
8 | HelloFresh | 9.75 wt% Joncryl | TAPPI | Machine | 0.191 | 12.200001 | 172.660156
8 | HelloFresh | 9.75 wt% Joncryl | TAPPI | Machine | 0.191 | 12.3 | 173.513077
8 | HelloFresh | 9.75 wt% Joncryl | TAPPI | Machine | 0.191 | 12.400001 | 174.336075
8 | HelloFresh | 9.75 wt% Joncryl | TAPPI | Machine | 0.191 | 12.500001 | 175.173737
8 | HelloFresh | 9.75 wt% Joncryl | TAPPI | Machine | 0.191 | 12.6 | 175.980927
8 | HelloFresh | 9.75 wt% Joncryl | TAPPI | Machine | 0.191 | 12.700001 | 176.877823
8 | HelloFresh | 9.75 wt% Joncryl | TAPPI | Machine | 0.191 | 12.8 | 177.677078
8 | HelloFresh | 9.75 wt% Joncryl | TAPPI | Machine | 0.191 | 12.900001 | 178.529694
8 | HelloFresh | 9.75 wt% Joncryl | TAPPI | Machine | 0.191 | 13.000001 | 179.319855
8 | HelloFresh | 9.75 wt% Joncryl | TAPPI | Machine | 0.191 | 13.1 | 180.129379
8 | HelloFresh | 9.75 wt% Joncryl | TAPPI | Machine | 0.191 | 13.200001 | 180.941528
8 | HelloFresh | 9.75 wt% Joncryl | TAPPI | Machine | 0.191 | 13.3 | 181.738739
8 | HelloFresh | 9.75 wt% Joncryl | TAPPI | Machine | 0.191 | 13.400001 | 182.608658
8 | HelloFresh | 9.75 wt% Joncryl | TAPPI | Machine | 0.191 | 13.500001 | 183.426682
8 | HelloFresh | 9.75 wt% Joncryl | TAPPI | Machine | 0.191 | 13.6 | 184.242065
8 | HelloFresh | 9.75 wt% Joncryl | TAPPI | Machine | 0.191 | 13.700001 | 185.033112
8 | HelloFresh | 9.75 wt% Joncryl | TAPPI | Machine | 0.191 | 13.8 | 185.836777
8 | HelloFresh | 9.75 wt% Joncryl | TAPPI | Machine | 0.191 | 13.900001 | 186.59967
8 | HelloFresh | 9.75 wt% Joncryl | TAPPI | Machine | 0.191 | 14.000001 | 187.385147
8 | HelloFresh | 9.75 wt% Joncryl | TAPPI | Machine | 0.191 | 14.1 | 188.186447
8 | HelloFresh | 9.75 wt% Joncryl | TAPPI | Machine | 0.191 | 14.200001 | 189.012405
8 | HelloFresh | 9.75 wt% Joncryl | TAPPI | Machine | 0.191 | 14.300001 | 189.755356
8 | HelloFresh | 9.75 wt% Joncryl | TAPPI | Machine | 0.191 | 14.400001 | 190.542877
8 | HelloFresh | 9.75 wt% Joncryl | TAPPI | Machine | 0.191 | 14.500001 | 191.296982
8 | HelloFresh | 9.75 wt% Joncryl | TAPPI | Machine | 0.191 | 14.6 | 192.01532
8 | HelloFresh | 9.75 wt% Joncryl | TAPPI | Machine | 0.191 | 14.700001 | 192.740692
8 | HelloFresh | 9.75 wt% Joncryl | TAPPI | Machine | 0.191 | 14.800001 | 193.501266
8 | HelloFresh | 9.75 wt% Joncryl | TAPPI | Machine | 0.191 | 14.900001 | 194.235428
8 | HelloFresh | 9.75 wt% Joncryl | TAPPI | Machine | 0.191 | 15.000001 | 194.932053
8 | HelloFresh | 9.75 wt% Joncryl | TAPPI | Machine | 0.191 | 15.1 | 195.596451
8 | HelloFresh | 9.75 wt% Joncryl | TAPPI | Machine | 0.191 | 15.200001 | 196.03801
8 | HelloFresh | 9.75 wt% Joncryl | TAPPI | Machine | 0.191 | 15.300001 | 0.092055
8 | HelloFresh | 9.75 wt% Joncryl | TAPPI | Machine | 0.191 | 15.400001 | 0.092937
8 | HelloFresh | 9.75 wt% Joncryl | TAPPI | Machine | 0.191 | 15.500001 | 0.097044
8 | HelloFresh | 9.75 wt% Joncryl | TAPPI | Machine | 0.191 | 15.6 | 0.087371
8 | HelloFresh | 9.75 wt% Joncryl | TAPPI | Machine | 0.191 | 15.700001 | 0.08503
8 | HelloFresh | 9.75 wt% Joncryl | TAPPI | Machine | 0.191 | 15.800001 | 0.081212
8 | HelloFresh | 9.75 wt% Joncryl | TAPPI | Machine | 0.191 | 15.900001 | 0.080329
8 | HelloFresh | 9.75 wt% Joncryl | TAPPI | Machine | 0.191 | 16 | 0.082383
9 | HelloFresh | 9.75 wt% Joncryl | TAPPI | Machine | 0.191 | 0.2 | -0.00263
9 | HelloFresh | 9.75 wt% Joncryl | TAPPI | Machine | 0.191 | 0.3 | -0.002053
9 | HelloFresh | 9.75 wt% Joncryl | TAPPI | Machine | 0.191 | 0.4 | 0.076528
9 | HelloFresh | 9.75 wt% Joncryl | TAPPI | Machine | 0.191 | 0.5 | 0.636832
9 | HelloFresh | 9.75 wt% Joncryl | TAPPI | Machine | 0.191 | 0.6 | 0.771122
9 | HelloFresh | 9.75 wt% Joncryl | TAPPI | Machine | 0.191 | 0.7 | 0.779912
9 | HelloFresh | 9.75 wt% Joncryl | TAPPI | Machine | 0.191 | 0.8 | 0.841185
9 | HelloFresh | 9.75 wt% Joncryl | TAPPI | Machine | 0.191 | 0.9 | 0.9488
9 | HelloFresh | 9.75 wt% Joncryl | TAPPI | Machine | 0.191 | 1 | 1.149641
9 | HelloFresh | 9.75 wt% Joncryl | TAPPI | Machine | 0.191 | 1.1 | 1.156378
9 | HelloFresh | 9.75 wt% Joncryl | TAPPI | Machine | 0.191 | 1.2 | 2.002246
9 | HelloFresh | 9.75 wt% Joncryl | TAPPI | Machine | 0.191 | 1.3 | 3.483488
9 | HelloFresh | 9.75 wt% Joncryl | TAPPI | Machine | 0.191 | 1.4 | 5.226556
9 | HelloFresh | 9.75 wt% Joncryl | TAPPI | Machine | 0.191 | 1.5 | 7.169276
9 | HelloFresh | 9.75 wt% Joncryl | TAPPI | Machine | 0.191 | 1.6 | 9.255976
9 | HelloFresh | 9.75 wt% Joncryl | TAPPI | Machine | 0.191 | 1.7 | 11.49658
9 | HelloFresh | 9.75 wt% Joncryl | TAPPI | Machine | 0.191 | 1.8 | 13.87911
9 | HelloFresh | 9.75 wt% Joncryl | TAPPI | Machine | 0.191 | 1.9 | 16.357513
9 | HelloFresh | 9.75 wt% Joncryl | TAPPI | Machine | 0.191 | 2 | 18.893677
9 | HelloFresh | 9.75 wt% Joncryl | TAPPI | Machine | 0.191 | 2.1 | 21.488485
9 | HelloFresh | 9.75 wt% Joncryl | TAPPI | Machine | 0.191 | 2.2 | 24.14163
9 | HelloFresh | 9.75 wt% Joncryl | TAPPI | Machine | 0.191 | 2.3 | 26.888893
9 | HelloFresh | 9.75 wt% Joncryl | TAPPI | Machine | 0.191 | 2.4 | 29.673391
9 | HelloFresh | 9.75 wt% Joncryl | TAPPI | Machine | 0.191 | 2.5 | 32.54908
9 | HelloFresh | 9.75 wt% Joncryl | TAPPI | Machine | 0.191 | 2.6 | 35.405704
9 | HelloFresh | 9.75 wt% Joncryl | TAPPI | Machine | 0.191 | 2.7 | 38.237411
9 | HelloFresh | 9.75 wt% Joncryl | TAPPI | Machine | 0.191 | 2.8 | 41.018391
9 | HelloFresh | 9.75 wt% Joncryl | TAPPI | Machine | 0.191 | 2.9 | 43.793221
9 | HelloFresh | 9.75 wt% Joncryl | TAPPI | Machine | 0.191 | 3 | 46.593552
9 | HelloFresh | 9.75 wt% Joncryl | TAPPI | Machine | 0.191 | 3.1 | 49.320297
9 | HelloFresh | 9.75 wt% Joncryl | TAPPI | Machine | 0.191 | 3.2 | 52.059349
9 | HelloFresh | 9.75 wt% Joncryl | TAPPI | Machine | 0.191 | 3.3 | 54.756477
9 | HelloFresh | 9.75 wt% Joncryl | TAPPI | Machine | 0.191 | 3.4 | 57.346878
9 | HelloFresh | 9.75 wt% Joncryl | TAPPI | Machine | 0.191 | 3.5 | 59.886269
9 | HelloFresh | 9.75 wt% Joncryl | TAPPI | Machine | 0.191 | 3.6 | 62.333591
9 | HelloFresh | 9.75 wt% Joncryl | TAPPI | Machine | 0.191 | 3.7 | 64.736649
9 | HelloFresh | 9.75 wt% Joncryl | TAPPI | Machine | 0.191 | 3.8 | 67.041466
9 | HelloFresh | 9.75 wt% Joncryl | TAPPI | Machine | 0.191 | 3.9 | 69.275345
9 | HelloFresh | 9.75 wt% Joncryl | TAPPI | Machine | 0.191 | 4 | 71.522415
9 | HelloFresh | 9.75 wt% Joncryl | TAPPI | Machine | 0.191 | 4.1 | 73.58506
9 | HelloFresh | 9.75 wt% Joncryl | TAPPI | Machine | 0.191 | 4.2 | 75.671463
9 | HelloFresh | 9.75 wt% Joncryl | TAPPI | Machine | 0.191 | 4.3 | 77.672829
9 | HelloFresh | 9.75 wt% Joncryl | TAPPI | Machine | 0.191 | 4.4 | 79.622887
9 | HelloFresh | 9.75 wt% Joncryl | TAPPI | Machine | 0.191 | 4.5 | 81.497597
9 | HelloFresh | 9.75 wt% Joncryl | TAPPI | Machine | 0.191 | 4.6 | 83.305161
9 | HelloFresh | 9.75 wt% Joncryl | TAPPI | Machine | 0.191 | 4.7 | 85.140869
9 | HelloFresh | 9.75 wt% Joncryl | TAPPI | Machine | 0.191 | 4.8 | 86.84787
9 | HelloFresh | 9.75 wt% Joncryl | TAPPI | Machine | 0.191 | 4.9 | 88.56279
9 | HelloFresh | 9.75 wt% Joncryl | TAPPI | Machine | 0.191 | 5 | 90.214951
9 | HelloFresh | 9.75 wt% Joncryl | TAPPI | Machine | 0.191 | 5.1 | 91.816986
9 | HelloFresh | 9.75 wt% Joncryl | TAPPI | Machine | 0.191 | 5.2 | 93.386482
9 | HelloFresh | 9.75 wt% Joncryl | TAPPI | Machine | 0.191 | 5.3 | 94.880028
9 | HelloFresh | 9.75 wt% Joncryl | TAPPI | Machine | 0.191 | 5.4 | 96.397324
9 | HelloFresh | 9.75 wt% Joncryl | TAPPI | Machine | 0.191 | 5.5 | 97.886185
9 | HelloFresh | 9.75 wt% Joncryl | TAPPI | Machine | 0.191 | 5.6 | 99.288254
9 | HelloFresh | 9.75 wt% Joncryl | TAPPI | Machine | 0.191 | 5.7 | 100.712616
9 | HelloFresh | 9.75 wt% Joncryl | TAPPI | Machine | 0.191 | 5.8 | 102.068657
9 | HelloFresh | 9.75 wt% Joncryl | TAPPI | Machine | 0.191 | 5.9 | 103.407402
9 | HelloFresh | 9.75 wt% Joncryl | TAPPI | Machine | 0.191 | 6 | 104.704498
9 | HelloFresh | 9.75 wt% Joncryl | TAPPI | Machine | 0.191 | 6.1 | 105.981682
9 | HelloFresh | 9.75 wt% Joncryl | TAPPI | Machine | 0.191 | 6.2 | 107.31543
9 | HelloFresh | 9.75 wt% Joncryl | TAPPI | Machine | 0.191 | 6.3 | 108.51461
9 | HelloFresh | 9.75 wt% Joncryl | TAPPI | Machine | 0.191 | 6.4 | 109.790909
9 | HelloFresh | 9.75 wt% Joncryl | TAPPI | Machine | 0.191 | 6.5 | 110.975716
9 | HelloFresh | 9.75 wt% Joncryl | TAPPI | Machine | 0.191 | 6.6 | 112.166687
9 | HelloFresh | 9.75 wt% Joncryl | TAPPI | Machine | 0.191 | 6.7 | 113.324524
9 | HelloFresh | 9.75 wt% Joncryl | TAPPI | Machine | 0.191 | 6.8 | 114.46154
9 | HelloFresh | 9.75 wt% Joncryl | TAPPI | Machine | 0.191 | 6.9 | 115.648117
9 | HelloFresh | 9.75 wt% Joncryl | TAPPI | Machine | 0.191 | 7 | 116.754646
9 | HelloFresh | 9.75 wt% Joncryl | TAPPI | Machine | 0.191 | 7.1 | 117.864105
9 | HelloFresh | 9.75 wt% Joncryl | TAPPI | Machine | 0.191 | 7.2 | 118.956856
9 | HelloFresh | 9.75 wt% Joncryl | TAPPI | Machine | 0.191 | 7.3 | 120.022041
9 | HelloFresh | 9.75 wt% Joncryl | TAPPI | Machine | 0.191 | 7.400001 | 121.055565
9 | HelloFresh | 9.75 wt% Joncryl | TAPPI | Machine | 0.191 | 7.5 | 122.102585
9 | HelloFresh | 9.75 wt% Joncryl | TAPPI | Machine | 0.191 | 7.6 | 123.159554
9 | HelloFresh | 9.75 wt% Joncryl | TAPPI | Machine | 0.191 | 7.7 | 124.202469
9 | HelloFresh | 9.75 wt% Joncryl | TAPPI | Machine | 0.191 | 7.8 | 125.194641
9 | HelloFresh | 9.75 wt% Joncryl | TAPPI | Machine | 0.191 | 7.900001 | 126.22641
9 | HelloFresh | 9.75 wt% Joncryl | TAPPI | Machine | 0.191 | 8 | 127.232666
9 | HelloFresh | 9.75 wt% Joncryl | TAPPI | Machine | 0.191 | 8.1 | 128.181458
9 | HelloFresh | 9.75 wt% Joncryl | TAPPI | Machine | 0.191 | 8.200001 | 129.155457
9 | HelloFresh | 9.75 wt% Joncryl | TAPPI | Machine | 0.191 | 8.3 | 130.148224
9 | HelloFresh | 9.75 wt% Joncryl | TAPPI | Machine | 0.191 | 8.400001 | 131.126328
9 | HelloFresh | 9.75 wt% Joncryl | TAPPI | Machine | 0.191 | 8.5 | 132.091827
9 | HelloFresh | 9.75 wt% Joncryl | TAPPI | Machine | 0.191 | 8.6 | 133.044434
9 | HelloFresh | 9.75 wt% Joncryl | TAPPI | Machine | 0.191 | 8.700001 | 133.970062
9 | HelloFresh | 9.75 wt% Joncryl | TAPPI | Machine | 0.191 | 8.8 | 134.905655
9 | HelloFresh | 9.75 wt% Joncryl | TAPPI | Machine | 0.191 | 8.900001 | 135.803711
9 | HelloFresh | 9.75 wt% Joncryl | TAPPI | Machine | 0.191 | 9 | 136.770401
9 | HelloFresh | 9.75 wt% Joncryl | TAPPI | Machine | 0.191 | 9.1 | 137.671677
9 | HelloFresh | 9.75 wt% Joncryl | TAPPI | Machine | 0.191 | 9.200001 | 138.60054
9 | HelloFresh | 9.75 wt% Joncryl | TAPPI | Machine | 0.191 | 9.3 | 139.51033
9 | HelloFresh | 9.75 wt% Joncryl | TAPPI | Machine | 0.191 | 9.400001 | 140.398422
9 | HelloFresh | 9.75 wt% Joncryl | TAPPI | Machine | 0.191 | 9.5 | 141.304108
9 | HelloFresh | 9.75 wt% Joncryl | TAPPI | Machine | 0.191 | 9.6 | 142.158493
9 | HelloFresh | 9.75 wt% Joncryl | TAPPI | Machine | 0.191 | 9.700001 | 143.057434
9 | HelloFresh | 9.75 wt% Joncryl | TAPPI | Machine | 0.191 | 9.8 | 143.970444
9 | HelloFresh | 9.75 wt% Joncryl | TAPPI | Machine | 0.191 | 9.900001 | 144.835678
9 | HelloFresh | 9.75 wt% Joncryl | TAPPI | Machine | 0.191 | 10 | 145.702377
9 | HelloFresh | 9.75 wt% Joncryl | TAPPI | Machine | 0.191 | 10.1 | 146.570541
9 | HelloFresh | 9.75 wt% Joncryl | TAPPI | Machine | 0.191 | 10.200001 | 147.439865
9 | HelloFresh | 9.75 wt% Joncryl | TAPPI | Machine | 0.191 | 10.3 | 148.293365
9 | HelloFresh | 9.75 wt% Joncryl | TAPPI | Machine | 0.191 | 10.400001 | 149.114609
9 | HelloFresh | 9.75 wt% Joncryl | TAPPI | Machine | 0.191 | 10.500001 | 150.037003
9 | HelloFresh | 9.75 wt% Joncryl | TAPPI | Machine | 0.191 | 10.6 | 150.840668
9 | HelloFresh | 9.75 wt% Joncryl | TAPPI | Machine | 0.191 | 10.700001 | 151.721741
9 | HelloFresh | 9.75 wt% Joncryl | TAPPI | Machine | 0.191 | 10.8 | 152.588135
9 | HelloFresh | 9.75 wt% Joncryl | TAPPI | Machine | 0.191 | 10.900001 | 153.432236
9 | HelloFresh | 9.75 wt% Joncryl | TAPPI | Machine | 0.191 | 11.000001 | 154.273132
9 | HelloFresh | 9.75 wt% Joncryl | TAPPI | Machine | 0.191 | 11.1 | 155.048935
9 | HelloFresh | 9.75 wt% Joncryl | TAPPI | Machine | 0.191 | 11.200001 | 155.946716
9 | HelloFresh | 9.75 wt% Joncryl | TAPPI | Machine | 0.191 | 11.3 | 156.746857
9 | HelloFresh | 9.75 wt% Joncryl | TAPPI | Machine | 0.191 | 11.400001 | 157.577774
9 | HelloFresh | 9.75 wt% Joncryl | TAPPI | Machine | 0.191 | 11.500001 | 158.409866
9 | HelloFresh | 9.75 wt% Joncryl | TAPPI | Machine | 0.191 | 11.6 | 159.22612
9 | HelloFresh | 9.75 wt% Joncryl | TAPPI | Machine | 0.191 | 11.700001 | 160.013962
9 | HelloFresh | 9.75 wt% Joncryl | TAPPI | Machine | 0.191 | 11.8 | 160.802658
9 | HelloFresh | 9.75 wt% Joncryl | TAPPI | Machine | 0.191 | 11.900001 | 161.625961
9 | HelloFresh | 9.75 wt% Joncryl | TAPPI | Machine | 0.191 | 12.000001 | 162.449249
9 | HelloFresh | 9.75 wt% Joncryl | TAPPI | Machine | 0.191 | 12.1 | 163.169937
9 | HelloFresh | 9.75 wt% Joncryl | TAPPI | Machine | 0.191 | 12.200001 | 163.556961
9 | HelloFresh | 9.75 wt% Joncryl | TAPPI | Machine | 0.191 | 12.3 | -0.229568
9 | HelloFresh | 9.75 wt% Joncryl | TAPPI | Machine | 0.191 | 12.400001 | -0.219014
9 | HelloFresh | 9.75 wt% Joncryl | TAPPI | Machine | 0.191 | 12.500001 | -0.216078
9 | HelloFresh | 9.75 wt% Joncryl | TAPPI | Machine | 0.191 | 12.6 | -0.226633
9 | HelloFresh | 9.75 wt% Joncryl | TAPPI | Machine | 0.191 | 12.700001 | -0.226938
9 | HelloFresh | 9.75 wt% Joncryl | TAPPI | Machine | 0.191 | 12.8 | -0.219014
1 | HelloFresh | 9.75 wt% Joncryl + 0.1 wt% GO | TAPPI | Machine | 0.194 | 0.2 | -0.004989
1 | HelloFresh | 9.75 wt% Joncryl + 0.1 wt% GO | TAPPI | Machine | 0.194 | 0.3 | -0.005566
1 | HelloFresh | 9.75 wt% Joncryl + 0.1 wt% GO | TAPPI | Machine | 0.194 | 0.4 | -0.010266
1 | HelloFresh | 9.75 wt% Joncryl + 0.1 wt% GO | TAPPI | Machine | 0.194 | 0.5 | -0.001765
1 | HelloFresh | 9.75 wt% Joncryl + 0.1 wt% GO | TAPPI | Machine | 0.194 | 0.6 | 0.020532
1 | HelloFresh | 9.75 wt% Joncryl + 0.1 wt% GO | TAPPI | Machine | 0.194 | 0.7 | 0.034887
1 | HelloFresh | 9.75 wt% Joncryl + 0.1 wt% GO | TAPPI | Machine | 0.194 | 0.8 | 0.056302
1 | HelloFresh | 9.75 wt% Joncryl + 0.1 wt% GO | TAPPI | Machine | 0.194 | 0.9 | 0.086794
1 | HelloFresh | 9.75 wt% Joncryl + 0.1 wt% GO | TAPPI | Machine | 0.194 | 1 | 0.131931
1 | HelloFresh | 9.75 wt% Joncryl + 0.1 wt% GO | TAPPI | Machine | 0.194 | 1.1 | 0.185891
1 | HelloFresh | 9.75 wt% Joncryl + 0.1 wt% GO | TAPPI | Machine | 0.194 | 1.2 | 0.28117
1 | HelloFresh | 9.75 wt% Joncryl + 0.1 wt% GO | TAPPI | Machine | 0.194 | 1.3 | 0.44244
1 | HelloFresh | 9.75 wt% Joncryl + 0.1 wt% GO | TAPPI | Machine | 0.194 | 1.4 | 0.684039
1 | HelloFresh | 9.75 wt% Joncryl + 0.1 wt% GO | TAPPI | Machine | 0.194 | 1.5 | 0.930322
1 | HelloFresh | 9.75 wt% Joncryl + 0.1 wt% GO | TAPPI | Machine | 0.194 | 1.6 | 1.246973
1 | HelloFresh | 9.75 wt% Joncryl + 0.1 wt% GO | TAPPI | Machine | 0.194 | 1.7 | 0.934428
1 | HelloFresh | 9.75 wt% Joncryl + 0.1 wt% GO | TAPPI | Machine | 0.194 | 1.8 | 1.090115
1 | HelloFresh | 9.75 wt% Joncryl + 0.1 wt% GO | TAPPI | Machine | 0.194 | 1.9 | 1.159008
1 | HelloFresh | 9.75 wt% Joncryl + 0.1 wt% GO | TAPPI | Machine | 0.194 | 2 | 1.232312
1 | HelloFresh | 9.75 wt% Joncryl + 0.1 wt% GO | TAPPI | Machine | 0.194 | 2.1 | 1.4311
1 | HelloFresh | 9.75 wt% Joncryl + 0.1 wt% GO | TAPPI | Machine | 0.194 | 2.2 | 1.451038
1 | HelloFresh | 9.75 wt% Joncryl + 0.1 wt% GO | TAPPI | Machine | 0.194 | 2.3 | 1.455433
1 | HelloFresh | 9.75 wt% Joncryl + 0.1 wt% GO | TAPPI | Machine | 0.194 | 2.4 | 1.790563
1 | HelloFresh | 9.75 wt% Joncryl + 0.1 wt% GO | TAPPI | Machine | 0.194 | 2.5 | 2.469613
1 | HelloFresh | 9.75 wt% Joncryl + 0.1 wt% GO | TAPPI | Machine | 0.194 | 2.6 | 3.420161
1 | HelloFresh | 9.75 wt% Joncryl + 0.1 wt% GO | TAPPI | Machine | 0.194 | 2.7 | 4.627258
1 | HelloFresh | 9.75 wt% Joncryl + 0.1 wt% GO | TAPPI | Machine | 0.194 | 2.8 | 6.060105
1 | HelloFresh | 9.75 wt% Joncryl + 0.1 wt% GO | TAPPI | Machine | 0.194 | 2.9 | 7.665948
1 | HelloFresh | 9.75 wt% Joncryl + 0.1 wt% GO | TAPPI | Machine | 0.194 | 3 | 9.48495
1 | HelloFresh | 9.75 wt% Joncryl + 0.1 wt% GO | TAPPI | Machine | 0.194 | 3.1 | 11.451732
1 | HelloFresh | 9.75 wt% Joncryl + 0.1 wt% GO | TAPPI | Machine | 0.194 | 3.2 | 13.619049
1 | HelloFresh | 9.75 wt% Joncryl + 0.1 wt% GO | TAPPI | Machine | 0.194 | 3.3 | 16.022688
1 | HelloFresh | 9.75 wt% Joncryl + 0.1 wt% GO | TAPPI | Machine | 0.194 | 3.4 | 18.64563
1 | HelloFresh | 9.75 wt% Joncryl + 0.1 wt% GO | TAPPI | Machine | 0.194 | 3.5 | 21.595795
1 | HelloFresh | 9.75 wt% Joncryl + 0.1 wt% GO | TAPPI | Machine | 0.194 | 3.6 | 24.748547
1 | HelloFresh | 9.75 wt% Joncryl + 0.1 wt% GO | TAPPI | Machine | 0.194 | 3.7 | 28.083967
1 | HelloFresh | 9.75 wt% Joncryl + 0.1 wt% GO | TAPPI | Machine | 0.194 | 3.8 | 31.505003
1 | HelloFresh | 9.75 wt% Joncryl + 0.1 wt% GO | TAPPI | Machine | 0.194 | 3.9 | 34.985844
1 | HelloFresh | 9.75 wt% Joncryl + 0.1 wt% GO | TAPPI | Machine | 0.194 | 4 | 38.576057
1 | HelloFresh | 9.75 wt% Joncryl + 0.1 wt% GO | TAPPI | Machine | 0.194 | 4.1 | 42.11055
1 | HelloFresh | 9.75 wt% Joncryl + 0.1 wt% GO | TAPPI | Machine | 0.194 | 4.2 | 45.604595
1 | HelloFresh | 9.75 wt% Joncryl + 0.1 wt% GO | TAPPI | Machine | 0.194 | 4.3 | 49.098053
1 | HelloFresh | 9.75 wt% Joncryl + 0.1 wt% GO | TAPPI | Machine | 0.194 | 4.4 | 52.484486
1 | HelloFresh | 9.75 wt% Joncryl + 0.1 wt% GO | TAPPI | Machine | 0.194 | 4.5 | 55.824303
1 | HelloFresh | 9.75 wt% Joncryl + 0.1 wt% GO | TAPPI | Machine | 0.194 | 4.6 | 58.98732
1 | HelloFresh | 9.75 wt% Joncryl + 0.1 wt% GO | TAPPI | Machine | 0.194 | 4.7 | 62.191971
1 | HelloFresh | 9.75 wt% Joncryl + 0.1 wt% GO | TAPPI | Machine | 0.194 | 4.8 | 65.225693
1 | HelloFresh | 9.75 wt% Joncryl + 0.1 wt% GO | TAPPI | Machine | 0.194 | 4.9 | 68.184944
1 | HelloFresh | 9.75 wt% Joncryl + 0.1 wt% GO | TAPPI | Machine | 0.194 | 5 | 71.06942
1 | HelloFresh | 9.75 wt% Joncryl + 0.1 wt% GO | TAPPI | Machine | 0.194 | 5.1 | 73.814629
1 | HelloFresh | 9.75 wt% Joncryl + 0.1 wt% GO | TAPPI | Machine | 0.194 | 5.2 | 76.493286
1 | HelloFresh | 9.75 wt% Joncryl + 0.1 wt% GO | TAPPI | Machine | 0.194 | 5.3 | 79.032974
1 | HelloFresh | 9.75 wt% Joncryl + 0.1 wt% GO | TAPPI | Machine | 0.194 | 5.4 | 81.523979
1 | HelloFresh | 9.75 wt% Joncryl + 0.1 wt% GO | TAPPI | Machine | 0.194 | 5.5 | 83.95401
1 | HelloFresh | 9.75 wt% Joncryl + 0.1 wt% GO | TAPPI | Machine | 0.194 | 5.6 | 86.242714
1 | HelloFresh | 9.75 wt% Joncryl + 0.1 wt% GO | TAPPI | Machine | 0.194 | 5.7 | 88.495934
1 | HelloFresh | 9.75 wt% Joncryl + 0.1 wt% GO | TAPPI | Machine | 0.194 | 5.8 | 90.652702
1 | HelloFresh | 9.75 wt% Joncryl + 0.1 wt% GO | TAPPI | Machine | 0.194 | 5.9 | 92.708305
1 | HelloFresh | 9.75 wt% Joncryl + 0.1 wt% GO | TAPPI | Machine | 0.194 | 6 | 94.707039
1 | HelloFresh | 9.75 wt% Joncryl + 0.1 wt% GO | TAPPI | Machine | 0.194 | 6.1 | 96.615753
1 | HelloFresh | 9.75 wt% Joncryl + 0.1 wt% GO | TAPPI | Machine | 0.194 | 6.2 | 98.560837
1 | HelloFresh | 9.75 wt% Joncryl + 0.1 wt% GO | TAPPI | Machine | 0.194 | 6.3 | 100.358131
1 | HelloFresh | 9.75 wt% Joncryl + 0.1 wt% GO | TAPPI | Machine | 0.194 | 6.4 | 102.156898
1 | HelloFresh | 9.75 wt% Joncryl + 0.1 wt% GO | TAPPI | Machine | 0.194 | 6.5 | 103.868309
1 | HelloFresh | 9.75 wt% Joncryl + 0.1 wt% GO | TAPPI | Machine | 0.194 | 6.6 | 105.514908
1 | HelloFresh | 9.75 wt% Joncryl + 0.1 wt% GO | TAPPI | Machine | 0.194 | 6.7 | 107.123093
1 | HelloFresh | 9.75 wt% Joncryl + 0.1 wt% GO | TAPPI | Machine | 0.194 | 6.8 | 108.672348
1 | HelloFresh | 9.75 wt% Joncryl + 0.1 wt% GO | TAPPI | Machine | 0.194 | 6.9 | 110.243607
1 | HelloFresh | 9.75 wt% Joncryl + 0.1 wt% GO | TAPPI | Machine | 0.194 | 7 | 111.721603
1 | HelloFresh | 9.75 wt% Joncryl + 0.1 wt% GO | TAPPI | Machine | 0.194 | 7.1 | 113.181442
1 | HelloFresh | 9.75 wt% Joncryl + 0.1 wt% GO | TAPPI | Machine | 0.194 | 7.2 | 114.591133
1 | HelloFresh | 9.75 wt% Joncryl + 0.1 wt% GO | TAPPI | Machine | 0.194 | 7.3 | 115.975906
1 | HelloFresh | 9.75 wt% Joncryl + 0.1 wt% GO | TAPPI | Machine | 0.194 | 7.400001 | 117.2827
1 | HelloFresh | 9.75 wt% Joncryl + 0.1 wt% GO | TAPPI | Machine | 0.194 | 7.5 | 118.582733
1 | HelloFresh | 9.75 wt% Joncryl + 0.1 wt% GO | TAPPI | Machine | 0.194 | 7.6 | 119.872215
1 | HelloFresh | 9.75 wt% Joncryl + 0.1 wt% GO | TAPPI | Machine | 0.194 | 7.7 | 121.169617
1 | HelloFresh | 9.75 wt% Joncryl + 0.1 wt% GO | TAPPI | Machine | 0.194 | 7.8 | 122.388145
1 | HelloFresh | 9.75 wt% Joncryl + 0.1 wt% GO | TAPPI | Machine | 0.194 | 7.900001 | 123.59935
1 | HelloFresh | 9.75 wt% Joncryl + 0.1 wt% GO | TAPPI | Machine | 0.194 | 8 | 124.793251
1 | HelloFresh | 9.75 wt% Joncryl + 0.1 wt% GO | TAPPI | Machine | 0.194 | 8.1 | 125.942291
1 | HelloFresh | 9.75 wt% Joncryl + 0.1 wt% GO | TAPPI | Machine | 0.194 | 8.200001 | 127.068764
1 | HelloFresh | 9.75 wt% Joncryl + 0.1 wt% GO | TAPPI | Machine | 0.194 | 8.3 | 128.200211
1 | HelloFresh | 9.75 wt% Joncryl + 0.1 wt% GO | TAPPI | Machine | 0.194 | 8.400001 | 129.358643
1 | HelloFresh | 9.75 wt% Joncryl + 0.1 wt% GO | TAPPI | Machine | 0.194 | 8.5 | 130.435852
1 | HelloFresh | 9.75 wt% Joncryl + 0.1 wt% GO | TAPPI | Machine | 0.194 | 8.6 | 131.52478
1 | HelloFresh | 9.75 wt% Joncryl + 0.1 wt% GO | TAPPI | Machine | 0.194 | 8.700001 | 132.561249
1 | HelloFresh | 9.75 wt% Joncryl + 0.1 wt% GO | TAPPI | Machine | 0.194 | 8.8 | 133.61441
1 | HelloFresh | 9.75 wt% Joncryl + 0.1 wt% GO | TAPPI | Machine | 0.194 | 8.900001 | 134.611572
1 | HelloFresh | 9.75 wt% Joncryl + 0.1 wt% GO | TAPPI | Machine | 0.194 | 9 | 135.662689
1 | HelloFresh | 9.75 wt% Joncryl + 0.1 wt% GO | TAPPI | Machine | 0.194 | 9.1 | 136.67569
1 | HelloFresh | 9.75 wt% Joncryl + 0.1 wt% GO | TAPPI | Machine | 0.194 | 9.200001 | 137.667862
1 | HelloFresh | 9.75 wt% Joncryl + 0.1 wt% GO | TAPPI | Machine | 0.194 | 9.3 | 138.664154
1 | HelloFresh | 9.75 wt% Joncryl + 0.1 wt% GO | TAPPI | Machine | 0.194 | 9.400001 | 139.61499
1 | HelloFresh | 9.75 wt% Joncryl + 0.1 wt% GO | TAPPI | Machine | 0.194 | 9.5 | 140.600433
1 | HelloFresh | 9.75 wt% Joncryl + 0.1 wt% GO | TAPPI | Machine | 0.194 | 9.6 | 141.521652
1 | HelloFresh | 9.75 wt% Joncryl + 0.1 wt% GO | TAPPI | Machine | 0.194 | 9.700001 | 142.470154
1 | HelloFresh | 9.75 wt% Joncryl + 0.1 wt% GO | TAPPI | Machine | 0.194 | 9.8 | 143.438004
1 | HelloFresh | 9.75 wt% Joncryl + 0.1 wt% GO | TAPPI | Machine | 0.194 | 9.900001 | 144.359818
1 | HelloFresh | 9.75 wt% Joncryl + 0.1 wt% GO | TAPPI | Machine | 0.194 | 10 | 145.273712
1 | HelloFresh | 9.75 wt% Joncryl + 0.1 wt% GO | TAPPI | Machine | 0.194 | 10.1 | 146.198746
1 | HelloFresh | 9.75 wt% Joncryl + 0.1 wt% GO | TAPPI | Machine | 0.194 | 10.200001 | 147.11705
1 | HelloFresh | 9.75 wt% Joncryl + 0.1 wt% GO | TAPPI | Machine | 0.194 | 10.3 | 147.995468
1 | HelloFresh | 9.75 wt% Joncryl + 0.1 wt% GO | TAPPI | Machine | 0.194 | 10.400001 | 148.848679
1 | HelloFresh | 9.75 wt% Joncryl + 0.1 wt% GO | TAPPI | Machine | 0.194 | 10.500001 | 149.787491
1 | HelloFresh | 9.75 wt% Joncryl + 0.1 wt% GO | TAPPI | Machine | 0.194 | 10.6 | 150.664734
1 | HelloFresh | 9.75 wt% Joncryl + 0.1 wt% GO | TAPPI | Machine | 0.194 | 10.700001 | 151.536713
1 | HelloFresh | 9.75 wt% Joncryl + 0.1 wt% GO | TAPPI | Machine | 0.194 | 10.8 | 152.445343
1 | HelloFresh | 9.75 wt% Joncryl + 0.1 wt% GO | TAPPI | Machine | 0.194 | 10.900001 | 153.302368
1 | HelloFresh | 9.75 wt% Joncryl + 0.1 wt% GO | TAPPI | Machine | 0.194 | 11.000001 | 154.179321
1 | HelloFresh | 9.75 wt% Joncryl + 0.1 wt% GO | TAPPI | Machine | 0.194 | 11.1 | 154.983856
1 | HelloFresh | 9.75 wt% Joncryl + 0.1 wt% GO | TAPPI | Machine | 0.194 | 11.200001 | 155.884842
1 | HelloFresh | 9.75 wt% Joncryl + 0.1 wt% GO | TAPPI | Machine | 0.194 | 11.3 | 156.735107
1 | HelloFresh | 9.75 wt% Joncryl + 0.1 wt% GO | TAPPI | Machine | 0.194 | 11.400001 | 157.560181
1 | HelloFresh | 9.75 wt% Joncryl + 0.1 wt% GO | TAPPI | Machine | 0.194 | 11.500001 | 158.431854
1 | HelloFresh | 9.75 wt% Joncryl + 0.1 wt% GO | TAPPI | Machine | 0.194 | 11.6 | 159.266006
1 | HelloFresh | 9.75 wt% Joncryl + 0.1 wt% GO | TAPPI | Machine | 0.194 | 11.700001 | 160.096344
1 | HelloFresh | 9.75 wt% Joncryl + 0.1 wt% GO | TAPPI | Machine | 0.194 | 11.8 | 160.882111
1 | HelloFresh | 9.75 wt% Joncryl + 0.1 wt% GO | TAPPI | Machine | 0.194 | 11.900001 | 161.716553
1 | HelloFresh | 9.75 wt% Joncryl + 0.1 wt% GO | TAPPI | Machine | 0.194 | 12.000001 | 162.596146
1 | HelloFresh | 9.75 wt% Joncryl + 0.1 wt% GO | TAPPI | Machine | 0.194 | 12.1 | 163.391891
1 | HelloFresh | 9.75 wt% Joncryl + 0.1 wt% GO | TAPPI | Machine | 0.194 | 12.200001 | 164.232773
1 | HelloFresh | 9.75 wt% Joncryl + 0.1 wt% GO | TAPPI | Machine | 0.194 | 12.3 | 165.042587
1 | HelloFresh | 9.75 wt% Joncryl + 0.1 wt% GO | TAPPI | Machine | 0.194 | 12.400001 | 165.804031
1 | HelloFresh | 9.75 wt% Joncryl + 0.1 wt% GO | TAPPI | Machine | 0.194 | 12.500001 | 166.589508
1 | HelloFresh | 9.75 wt% Joncryl + 0.1 wt% GO | TAPPI | Machine | 0.194 | 12.6 | 167.357101
1 | HelloFresh | 9.75 wt% Joncryl + 0.1 wt% GO | TAPPI | Machine | 0.194 | 12.700001 | 168.212067
1 | HelloFresh | 9.75 wt% Joncryl + 0.1 wt% GO | TAPPI | Machine | 0.194 | 12.8 | 168.981705
1 | HelloFresh | 9.75 wt% Joncryl + 0.1 wt% GO | TAPPI | Machine | 0.194 | 12.900001 | 169.780075
1 | HelloFresh | 9.75 wt% Joncryl + 0.1 wt% GO | TAPPI | Machine | 0.194 | 13.000001 | 170.552063
1 | HelloFresh | 9.75 wt% Joncryl + 0.1 wt% GO | TAPPI | Machine | 0.194 | 13.1 | 171.324936
1 | HelloFresh | 9.75 wt% Joncryl + 0.1 wt% GO | TAPPI | Machine | 0.194 | 13.200001 | 172.103683
1 | HelloFresh | 9.75 wt% Joncryl + 0.1 wt% GO | TAPPI | Machine | 0.194 | 13.3 | 172.847229
1 | HelloFresh | 9.75 wt% Joncryl + 0.1 wt% GO | TAPPI | Machine | 0.194 | 13.400001 | 173.676682
1 | HelloFresh | 9.75 wt% Joncryl + 0.1 wt% GO | TAPPI | Machine | 0.194 | 13.500001 | 174.455704
1 | HelloFresh | 9.75 wt% Joncryl + 0.1 wt% GO | TAPPI | Machine | 0.194 | 13.6 | 175.218323
1 | HelloFresh | 9.75 wt% Joncryl + 0.1 wt% GO | TAPPI | Machine | 0.194 | 13.700001 | 175.969193
1 | HelloFresh | 9.75 wt% Joncryl + 0.1 wt% GO | TAPPI | Machine | 0.194 | 13.8 | 176.724472
1 | HelloFresh | 9.75 wt% Joncryl + 0.1 wt% GO | TAPPI | Machine | 0.194 | 13.900001 | 177.405273
1 | HelloFresh | 9.75 wt% Joncryl + 0.1 wt% GO | TAPPI | Machine | 0.194 | 14.000001 | 178.135056
1 | HelloFresh | 9.75 wt% Joncryl + 0.1 wt% GO | TAPPI | Machine | 0.194 | 14.1 | 178.847229
1 | HelloFresh | 9.75 wt% Joncryl + 0.1 wt% GO | TAPPI | Machine | 0.194 | 14.200001 | 179.521576
1 | HelloFresh | 9.75 wt% Joncryl + 0.1 wt% GO | TAPPI | Machine | 0.194 | 14.300001 | 0.031952
1 | HelloFresh | 9.75 wt% Joncryl + 0.1 wt% GO | TAPPI | Machine | 0.194 | 14.400001 | 0.038994
1 | HelloFresh | 9.75 wt% Joncryl + 0.1 wt% GO | TAPPI | Machine | 0.194 | 14.500001 | 0.026675
1 | HelloFresh | 9.75 wt% Joncryl + 0.1 wt% GO | TAPPI | Machine | 0.194 | 14.6 | 0.022568
1 | HelloFresh | 9.75 wt% Joncryl + 0.1 wt% GO | TAPPI | Machine | 0.194 | 14.700001 | 0.018173
1 | HelloFresh | 9.75 wt% Joncryl + 0.1 wt% GO | TAPPI | Machine | 0.194 | 14.800001 | 0.018479
2 | HelloFresh | 9.75 wt% Joncryl + 0.1 wt% GO | TAPPI | Machine | 0.194 | 0.2 | -0.037535
2 | HelloFresh | 9.75 wt% Joncryl + 0.1 wt% GO | TAPPI | Machine | 0.194 | 0.3 | -0.036364
2 | HelloFresh | 9.75 wt% Joncryl + 0.1 wt% GO | TAPPI | Machine | 0.194 | 0.4 | -0.027269
2 | HelloFresh | 9.75 wt% Joncryl + 0.1 wt% GO | TAPPI | Machine | 0.194 | 0.5 | -0.014661
2 | HelloFresh | 9.75 wt% Joncryl + 0.1 wt% GO | TAPPI | Machine | 0.194 | 0.6 | -0.005566
2 | HelloFresh | 9.75 wt% Joncryl + 0.1 wt% GO | TAPPI | Machine | 0.194 | 0.7 | 0.027862
2 | HelloFresh | 9.75 wt% Joncryl + 0.1 wt% GO | TAPPI | Machine | 0.194 | 0.8 | 0.05189
2 | HelloFresh | 9.75 wt% Joncryl + 0.1 wt% GO | TAPPI | Machine | 0.194 | 0.9 | 0.10731
2 | HelloFresh | 9.75 wt% Joncryl + 0.1 wt% GO | TAPPI | Machine | 0.194 | 1 | 0.215501
2 | HelloFresh | 9.75 wt% Joncryl + 0.1 wt% GO | TAPPI | Machine | 0.194 | 1.1 | 0.448599
2 | HelloFresh | 9.75 wt% Joncryl + 0.1 wt% GO | TAPPI | Machine | 0.194 | 1.2 | 0.891022
2 | HelloFresh | 9.75 wt% Joncryl + 0.1 wt% GO | TAPPI | Machine | 0.194 | 1.3 | 1.015046
2 | HelloFresh | 9.75 wt% Joncryl + 0.1 wt% GO | TAPPI | Machine | 0.194 | 1.4 | 1.005968
2 | HelloFresh | 9.75 wt% Joncryl + 0.1 wt% GO | TAPPI | Machine | 0.194 | 1.5 | 1.031183
2 | HelloFresh | 9.75 wt% Joncryl + 0.1 wt% GO | TAPPI | Machine | 0.194 | 1.6 | 1.066648
2 | HelloFresh | 9.75 wt% Joncryl + 0.1 wt% GO | TAPPI | Machine | 0.194 | 1.7 | 1.309418
2 | HelloFresh | 9.75 wt% Joncryl + 0.1 wt% GO | TAPPI | Machine | 0.194 | 1.8 | 1.387999
2 | HelloFresh | 9.75 wt% Joncryl + 0.1 wt% GO | TAPPI | Machine | 0.194 | 1.9 | 1.630769
2 | HelloFresh | 9.75 wt% Joncryl + 0.1 wt% GO | TAPPI | Machine | 0.194 | 2 | 3.11963
2 | HelloFresh | 9.75 wt% Joncryl + 0.1 wt% GO | TAPPI | Machine | 0.194 | 2.1 | 4.953582
2 | HelloFresh | 9.75 wt% Joncryl + 0.1 wt% GO | TAPPI | Machine | 0.194 | 2.2 | 7.183937
2 | HelloFresh | 9.75 wt% Joncryl + 0.1 wt% GO | TAPPI | Machine | 0.194 | 2.3 | 9.858786
2 | HelloFresh | 9.75 wt% Joncryl + 0.1 wt% GO | TAPPI | Machine | 0.194 | 2.4 | 12.879302
2 | HelloFresh | 9.75 wt% Joncryl + 0.1 wt% GO | TAPPI | Machine | 0.194 | 2.5 | 16.176323
2 | HelloFresh | 9.75 wt% Joncryl + 0.1 wt% GO | TAPPI | Machine | 0.194 | 2.6 | 19.68326
2 | HelloFresh | 9.75 wt% Joncryl + 0.1 wt% GO | TAPPI | Machine | 0.194 | 2.7 | 23.216875
2 | HelloFresh | 9.75 wt% Joncryl + 0.1 wt% GO | TAPPI | Machine | 0.194 | 2.8 | 26.819992
2 | HelloFresh | 9.75 wt% Joncryl + 0.1 wt% GO | TAPPI | Machine | 0.194 | 2.9 | 30.391436
2 | HelloFresh | 9.75 wt% Joncryl + 0.1 wt% GO | TAPPI | Machine | 0.194 | 3 | 33.993961
2 | HelloFresh | 9.75 wt% Joncryl + 0.1 wt% GO | TAPPI | Machine | 0.194 | 3.1 | 37.517315
2 | HelloFresh | 9.75 wt% Joncryl + 0.1 wt% GO | TAPPI | Machine | 0.194 | 3.2 | 41.028065
2 | HelloFresh | 9.75 wt% Joncryl + 0.1 wt% GO | TAPPI | Machine | 0.194 | 3.3 | 44.538525
2 | HelloFresh | 9.75 wt% Joncryl + 0.1 wt% GO | TAPPI | Machine | 0.194 | 3.4 | 47.95956
2 | HelloFresh | 9.75 wt% Joncryl + 0.1 wt% GO | TAPPI | Machine | 0.194 | 3.5 | 51.312862
2 | HelloFresh | 9.75 wt% Joncryl + 0.1 wt% GO | TAPPI | Machine | 0.194 | 3.6 | 54.60548
2 | HelloFresh | 9.75 wt% Joncryl + 0.1 wt% GO | TAPPI | Machine | 0.194 | 3.7 | 57.791077
2 | HelloFresh | 9.75 wt% Joncryl + 0.1 wt% GO | TAPPI | Machine | 0.194 | 3.8 | 60.888119
2 | HelloFresh | 9.75 wt% Joncryl + 0.1 wt% GO | TAPPI | Machine | 0.194 | 3.9 | 63.864086
2 | HelloFresh | 9.75 wt% Joncryl + 0.1 wt% GO | TAPPI | Machine | 0.194 | 4 | 66.785805
2 | HelloFresh | 9.75 wt% Joncryl + 0.1 wt% GO | TAPPI | Machine | 0.194 | 4.1 | 69.604019
2 | HelloFresh | 9.75 wt% Joncryl + 0.1 wt% GO | TAPPI | Machine | 0.194 | 4.2 | 72.26889
2 | HelloFresh | 9.75 wt% Joncryl + 0.1 wt% GO | TAPPI | Machine | 0.194 | 4.3 | 74.909721
2 | HelloFresh | 9.75 wt% Joncryl + 0.1 wt% GO | TAPPI | Machine | 0.194 | 4.4 | 77.386078
2 | HelloFresh | 9.75 wt% Joncryl + 0.1 wt% GO | TAPPI | Machine | 0.194 | 4.5 | 79.843369
2 | HelloFresh | 9.75 wt% Joncryl + 0.1 wt% GO | TAPPI | Machine | 0.194 | 4.6 | 82.142624
2 | HelloFresh | 9.75 wt% Joncryl + 0.1 wt% GO | TAPPI | Machine | 0.194 | 4.7 | 84.431328
2 | HelloFresh | 9.75 wt% Joncryl + 0.1 wt% GO | TAPPI | Machine | 0.194 | 4.8 | 86.641167
2 | HelloFresh | 9.75 wt% Joncryl + 0.1 wt% GO | TAPPI | Machine | 0.194 | 4.9 | 88.728729
2 | HelloFresh | 9.75 wt% Joncryl + 0.1 wt% GO | TAPPI | Machine | 0.194 | 5 | 90.811028
2 | HelloFresh | 9.75 wt% Joncryl + 0.1 wt% GO | TAPPI | Machine | 0.194 | 5.1 | 92.774864
2 | HelloFresh | 9.75 wt% Joncryl + 0.1 wt% GO | TAPPI | Machine | 0.194 | 5.2 | 94.705574
2 | HelloFresh | 9.75 wt% Joncryl + 0.1 wt% GO | TAPPI | Machine | 0.194 | 5.3 | 96.540115
2 | HelloFresh | 9.75 wt% Joncryl + 0.1 wt% GO | TAPPI | Machine | 0.194 | 5.4 | 98.332428
2 | HelloFresh | 9.75 wt% Joncryl + 0.1 wt% GO | TAPPI | Machine | 0.194 | 5.5 | 100.122108
2 | HelloFresh | 9.75 wt% Joncryl + 0.1 wt% GO | TAPPI | Machine | 0.194 | 5.6 | 101.79686
2 | HelloFresh | 9.75 wt% Joncryl + 0.1 wt% GO | TAPPI | Machine | 0.194 | 5.7 | 103.459877
2 | HelloFresh | 9.75 wt% Joncryl + 0.1 wt% GO | TAPPI | Machine | 0.194 | 5.8 | 105.080971
2 | HelloFresh | 9.75 wt% Joncryl + 0.1 wt% GO | TAPPI | Machine | 0.194 | 5.9 | 106.597679
2 | HelloFresh | 9.75 wt% Joncryl + 0.1 wt% GO | TAPPI | Machine | 0.194 | 6 | 108.113518
2 | HelloFresh | 9.75 wt% Joncryl + 0.1 wt% GO | TAPPI | Machine | 0.194 | 6.1 | 109.551659
2 | HelloFresh | 9.75 wt% Joncryl + 0.1 wt% GO | TAPPI | Machine | 0.194 | 6.2 | 111.037285
2 | HelloFresh | 9.75 wt% Joncryl + 0.1 wt% GO | TAPPI | Machine | 0.194 | 6.3 | 112.442581
2 | HelloFresh | 9.75 wt% Joncryl + 0.1 wt% GO | TAPPI | Machine | 0.194 | 6.4 | 113.808006
2 | HelloFresh | 9.75 wt% Joncryl + 0.1 wt% GO | TAPPI | Machine | 0.194 | 6.5 | 115.16581
2 | HelloFresh | 9.75 wt% Joncryl + 0.1 wt% GO | TAPPI | Machine | 0.194 | 6.6 | 116.465256
2 | HelloFresh | 9.75 wt% Joncryl + 0.1 wt% GO | TAPPI | Machine | 0.194 | 6.7 | 117.746246
2 | HelloFresh | 9.75 wt% Joncryl + 0.1 wt% GO | TAPPI | Machine | 0.194 | 6.8 | 118.972977
2 | HelloFresh | 9.75 wt% Joncryl + 0.1 wt% GO | TAPPI | Machine | 0.194 | 6.9 | 120.221115
2 | HelloFresh | 9.75 wt% Joncryl + 0.1 wt% GO | TAPPI | Machine | 0.194 | 7 | 121.456367
2 | HelloFresh | 9.75 wt% Joncryl + 0.1 wt% GO | TAPPI | Machine | 0.194 | 7.1 | 122.649384
2 | HelloFresh | 9.75 wt% Joncryl + 0.1 wt% GO | TAPPI | Machine | 0.194 | 7.2 | 123.801361
2 | HelloFresh | 9.75 wt% Joncryl + 0.1 wt% GO | TAPPI | Machine | 0.194 | 7.3 | 124.93428
2 | HelloFresh | 9.75 wt% Joncryl + 0.1 wt% GO | TAPPI | Machine | 0.194 | 7.400001 | 126.033768
2 | HelloFresh | 9.75 wt% Joncryl + 0.1 wt% GO | TAPPI | Machine | 0.194 | 7.5 | 127.122711
2 | HelloFresh | 9.75 wt% Joncryl + 0.1 wt% GO | TAPPI | Machine | 0.194 | 7.6 | 128.20256
2 | HelloFresh | 9.75 wt% Joncryl + 0.1 wt% GO | TAPPI | Machine | 0.194 | 7.7 | 129.314072
2 | HelloFresh | 9.75 wt% Joncryl + 0.1 wt% GO | TAPPI | Machine | 0.194 | 7.8 | 130.362839
2 | HelloFresh | 9.75 wt% Joncryl + 0.1 wt% GO | TAPPI | Machine | 0.194 | 7.900001 | 131.389908
2 | HelloFresh | 9.75 wt% Joncryl + 0.1 wt% GO | TAPPI | Machine | 0.194 | 8 | 132.427841
2 | HelloFresh | 9.75 wt% Joncryl + 0.1 wt% GO | TAPPI | Machine | 0.194 | 8.1 | 133.425293
2 | HelloFresh | 9.75 wt% Joncryl + 0.1 wt% GO | TAPPI | Machine | 0.194 | 8.200001 | 134.408966
2 | HelloFresh | 9.75 wt% Joncryl + 0.1 wt% GO | TAPPI | Machine | 0.194 | 8.3 | 135.397629
2 | HelloFresh | 9.75 wt% Joncryl + 0.1 wt% GO | TAPPI | Machine | 0.194 | 8.400001 | 136.424408
2 | HelloFresh | 9.75 wt% Joncryl + 0.1 wt% GO | TAPPI | Machine | 0.194 | 8.5 | 137.370865
2 | HelloFresh | 9.75 wt% Joncryl + 0.1 wt% GO | TAPPI | Machine | 0.194 | 8.6 | 138.360992
2 | HelloFresh | 9.75 wt% Joncryl + 0.1 wt% GO | TAPPI | Machine | 0.194 | 8.700001 | 139.279861
2 | HelloFresh | 9.75 wt% Joncryl + 0.1 wt% GO | TAPPI | Machine | 0.194 | 8.8 | 140.227768
2 | HelloFresh | 9.75 wt% Joncryl + 0.1 wt% GO | TAPPI | Machine | 0.194 | 8.900001 | 141.130249
2 | HelloFresh | 9.75 wt% Joncryl + 0.1 wt% GO | TAPPI | Machine | 0.194 | 9 | 142.052643
2 | HelloFresh | 9.75 wt% Joncryl + 0.1 wt% GO | TAPPI | Machine | 0.194 | 9.1 | 143.014343
2 | HelloFresh | 9.75 wt% Joncryl + 0.1 wt% GO | TAPPI | Machine | 0.194 | 9.200001 | 143.902725
2 | HelloFresh | 9.75 wt% Joncryl + 0.1 wt% GO | TAPPI | Machine | 0.194 | 9.3 | 144.8172
2 | HelloFresh | 9.75 wt% Joncryl + 0.1 wt% GO | TAPPI | Machine | 0.194 | 9.400001 | 145.696213
2 | HelloFresh | 9.75 wt% Joncryl + 0.1 wt% GO | TAPPI | Machine | 0.194 | 9.5 | 146.605713
2 | HelloFresh | 9.75 wt% Joncryl + 0.1 wt% GO | TAPPI | Machine | 0.194 | 9.6 | 147.450409
2 | HelloFresh | 9.75 wt% Joncryl + 0.1 wt% GO | TAPPI | Machine | 0.194 | 9.700001 | 148.320343
2 | HelloFresh | 9.75 wt% Joncryl + 0.1 wt% GO | TAPPI | Machine | 0.194 | 9.8 | 149.21019
2 | HelloFresh | 9.75 wt% Joncryl + 0.1 wt% GO | TAPPI | Machine | 0.194 | 9.900001 | 150.089203
2 | HelloFresh | 9.75 wt% Joncryl + 0.1 wt% GO | TAPPI | Machine | 0.194 | 10 | 150.937424
2 | HelloFresh | 9.75 wt% Joncryl + 0.1 wt% GO | TAPPI | Machine | 0.194 | 10.1 | 151.793854
2 | HelloFresh | 9.75 wt% Joncryl + 0.1 wt% GO | TAPPI | Machine | 0.194 | 10.200001 | 152.655258
2 | HelloFresh | 9.75 wt% Joncryl + 0.1 wt% GO | TAPPI | Machine | 0.194 | 10.3 | 153.49176
2 | HelloFresh | 9.75 wt% Joncryl + 0.1 wt% GO | TAPPI | Machine | 0.194 | 10.400001 | 154.29541
2 | HelloFresh | 9.75 wt% Joncryl + 0.1 wt% GO | TAPPI | Machine | 0.194 | 10.500001 | 155.133667
2 | HelloFresh | 9.75 wt% Joncryl + 0.1 wt% GO | TAPPI | Machine | 0.194 | 10.6 | 156.005051
2 | HelloFresh | 9.75 wt% Joncryl + 0.1 wt% GO | TAPPI | Machine | 0.194 | 10.700001 | 156.789658
2 | HelloFresh | 9.75 wt% Joncryl + 0.1 wt% GO | TAPPI | Machine | 0.194 | 10.8 | 157.6754
2 | HelloFresh | 9.75 wt% Joncryl + 0.1 wt% GO | TAPPI | Machine | 0.194 | 10.900001 | 158.461472
2 | HelloFresh | 9.75 wt% Joncryl + 0.1 wt% GO | TAPPI | Machine | 0.194 | 11.000001 | 159.301178
2 | HelloFresh | 9.75 wt% Joncryl + 0.1 wt% GO | TAPPI | Machine | 0.194 | 11.1 | 160.076401
2 | HelloFresh | 9.75 wt% Joncryl + 0.1 wt% GO | TAPPI | Machine | 0.194 | 11.200001 | 160.900284
2 | HelloFresh | 9.75 wt% Joncryl + 0.1 wt% GO | TAPPI | Machine | 0.194 | 11.3 | 161.728867
2 | HelloFresh | 9.75 wt% Joncryl + 0.1 wt% GO | TAPPI | Machine | 0.194 | 11.400001 | 162.511108
2 | HelloFresh | 9.75 wt% Joncryl + 0.1 wt% GO | TAPPI | Machine | 0.194 | 11.500001 | 163.34996
2 | HelloFresh | 9.75 wt% Joncryl + 0.1 wt% GO | TAPPI | Machine | 0.194 | 11.6 | 164.134842
2 | HelloFresh | 9.75 wt% Joncryl + 0.1 wt% GO | TAPPI | Machine | 0.194 | 11.700001 | 164.930588
2 | HelloFresh | 9.75 wt% Joncryl + 0.1 wt% GO | TAPPI | Machine | 0.194 | 11.8 | 165.696716
2 | HelloFresh | 9.75 wt% Joncryl + 0.1 wt% GO | TAPPI | Machine | 0.194 | 11.900001 | 166.492157
2 | HelloFresh | 9.75 wt% Joncryl + 0.1 wt% GO | TAPPI | Machine | 0.194 | 12.000001 | 167.322495
2 | HelloFresh | 9.75 wt% Joncryl + 0.1 wt% GO | TAPPI | Machine | 0.194 | 12.1 | 168.094772
2 | HelloFresh | 9.75 wt% Joncryl + 0.1 wt% GO | TAPPI | Machine | 0.194 | 12.200001 | 168.887589
2 | HelloFresh | 9.75 wt% Joncryl + 0.1 wt% GO | TAPPI | Machine | 0.194 | 12.3 | 169.711472
2 | HelloFresh | 9.75 wt% Joncryl + 0.1 wt% GO | TAPPI | Machine | 0.194 | 12.400001 | 170.433914
2 | HelloFresh | 9.75 wt% Joncryl + 0.1 wt% GO | TAPPI | Machine | 0.194 | 12.500001 | 171.215286
2 | HelloFresh | 9.75 wt% Joncryl + 0.1 wt% GO | TAPPI | Machine | 0.194 | 12.6 | 171.955902
2 | HelloFresh | 9.75 wt% Joncryl + 0.1 wt% GO | TAPPI | Machine | 0.194 | 12.700001 | 172.780075
2 | HelloFresh | 9.75 wt% Joncryl + 0.1 wt% GO | TAPPI | Machine | 0.194 | 12.8 | 173.544159
2 | HelloFresh | 9.75 wt% Joncryl + 0.1 wt% GO | TAPPI | Machine | 0.194 | 12.900001 | 174.309113
2 | HelloFresh | 9.75 wt% Joncryl + 0.1 wt% GO | TAPPI | Machine | 0.194 | 13.000001 | 175.084625
2 | HelloFresh | 9.75 wt% Joncryl + 0.1 wt% GO | TAPPI | Machine | 0.194 | 13.1 | 175.821136
2 | HelloFresh | 9.75 wt% Joncryl + 0.1 wt% GO | TAPPI | Machine | 0.194 | 13.200001 | 176.548553
2 | HelloFresh | 9.75 wt% Joncryl + 0.1 wt% GO | TAPPI | Machine | 0.194 | 13.3 | 177.280075
2 | HelloFresh | 9.75 wt% Joncryl + 0.1 wt% GO | TAPPI | Machine | 0.194 | 13.400001 | 178.052078
2 | HelloFresh | 9.75 wt% Joncryl + 0.1 wt% GO | TAPPI | Machine | 0.194 | 13.500001 | 178.808517
2 | HelloFresh | 9.75 wt% Joncryl + 0.1 wt% GO | TAPPI | Machine | 0.194 | 13.6 | 179.572601
2 | HelloFresh | 9.75 wt% Joncryl + 0.1 wt% GO | TAPPI | Machine | 0.194 | 13.700001 | 180.261017
2 | HelloFresh | 9.75 wt% Joncryl + 0.1 wt% GO | TAPPI | Machine | 0.194 | 13.8 | 180.973206
2 | HelloFresh | 9.75 wt% Joncryl + 0.1 wt% GO | TAPPI | Machine | 0.194 | 13.900001 | 181.620575
2 | HelloFresh | 9.75 wt% Joncryl + 0.1 wt% GO | TAPPI | Machine | 0.194 | 14.000001 | 182.289368
2 | HelloFresh | 9.75 wt% Joncryl + 0.1 wt% GO | TAPPI | Machine | 0.194 | 14.1 | 182.948761
2 | HelloFresh | 9.75 wt% Joncryl + 0.1 wt% GO | TAPPI | Machine | 0.194 | 14.200001 | 183.438705
2 | HelloFresh | 9.75 wt% Joncryl + 0.1 wt% GO | TAPPI | Machine | 0.194 | 14.300001 | -0.01612
2 | HelloFresh | 9.75 wt% Joncryl + 0.1 wt% GO | TAPPI | Machine | 0.194 | 14.400001 | 0.046324
2 | HelloFresh | 9.75 wt% Joncryl + 0.1 wt% GO | TAPPI | Machine | 0.194 | 14.500001 | 0.037535
2 | HelloFresh | 9.75 wt% Joncryl + 0.1 wt% GO | TAPPI | Machine | 0.194 | 14.6 | 0.044865
2 | HelloFresh | 9.75 wt% Joncryl + 0.1 wt% GO | TAPPI | Machine | 0.194 | 14.700001 | 0.031375
3 | HelloFresh | 9.75 wt% Joncryl + 0.1 wt% GO | TAPPI | Machine | 0.194 | 0.2 | -0.003818
3 | HelloFresh | 9.75 wt% Joncryl + 0.1 wt% GO | TAPPI | Machine | 0.194 | 0.3 | -0.009689
3 | HelloFresh | 9.75 wt% Joncryl + 0.1 wt% GO | TAPPI | Machine | 0.194 | 0.4 | 0.00263
3 | HelloFresh | 9.75 wt% Joncryl + 0.1 wt% GO | TAPPI | Machine | 0.194 | 0.5 | 0.006448
3 | HelloFresh | 9.75 wt% Joncryl + 0.1 wt% GO | TAPPI | Machine | 0.194 | 0.6 | 0.01612
3 | HelloFresh | 9.75 wt% Joncryl + 0.1 wt% GO | TAPPI | Machine | 0.194 | 0.7 | 0.044271
3 | HelloFresh | 9.75 wt% Joncryl + 0.1 wt% GO | TAPPI | Machine | 0.194 | 0.8 | 0.070369
3 | HelloFresh | 9.75 wt% Joncryl + 0.1 wt% GO | TAPPI | Machine | 0.194 | 0.9 | 0.119323
3 | HelloFresh | 9.75 wt% Joncryl + 0.1 wt% GO | TAPPI | Machine | 0.194 | 1 | 0.214908
3 | HelloFresh | 9.75 wt% Joncryl + 0.1 wt% GO | TAPPI | Machine | 0.194 | 1.1 | 0.456201
3 | HelloFresh | 9.75 wt% Joncryl + 0.1 wt% GO | TAPPI | Machine | 0.194 | 1.2 | 1.048169
3 | HelloFresh | 9.75 wt% Joncryl + 0.1 wt% GO | TAPPI | Machine | 0.194 | 1.3 | 1.431388
3 | HelloFresh | 9.75 wt% Joncryl + 0.1 wt% GO | TAPPI | Machine | 0.194 | 1.4 | 0.99129
3 | HelloFresh | 9.75 wt% Joncryl + 0.1 wt% GO | TAPPI | Machine | 0.194 | 1.5 | 1.071925
3 | HelloFresh | 9.75 wt% Joncryl + 0.1 wt% GO | TAPPI | Machine | 0.194 | 1.6 | 1.098905
3 | HelloFresh | 9.75 wt% Joncryl + 0.1 wt% GO | TAPPI | Machine | 0.194 | 1.7 | 1.329933
3 | HelloFresh | 9.75 wt% Joncryl + 0.1 wt% GO | TAPPI | Machine | 0.194 | 1.8 | 1.431388
3 | HelloFresh | 9.75 wt% Joncryl + 0.1 wt% GO | TAPPI | Machine | 0.194 | 1.9 | 1.418186
3 | HelloFresh | 9.75 wt% Joncryl + 0.1 wt% GO | TAPPI | Machine | 0.194 | 2 | 1.513771
3 | HelloFresh | 9.75 wt% Joncryl + 0.1 wt% GO | TAPPI | Machine | 0.194 | 2.1 | 2.548178
3 | HelloFresh | 9.75 wt% Joncryl + 0.1 wt% GO | TAPPI | Machine | 0.194 | 2.2 | 3.91741
3 | HelloFresh | 9.75 wt% Joncryl + 0.1 wt% GO | TAPPI | Machine | 0.194 | 2.3 | 5.509474
3 | HelloFresh | 9.75 wt% Joncryl + 0.1 wt% GO | TAPPI | Machine | 0.194 | 2.4 | 7.299443
3 | HelloFresh | 9.75 wt% Joncryl + 0.1 wt% GO | TAPPI | Machine | 0.194 | 2.5 | 9.110826
3 | HelloFresh | 9.75 wt% Joncryl + 0.1 wt% GO | TAPPI | Machine | 0.194 | 2.6 | 11.550524
3 | HelloFresh | 9.75 wt% Joncryl + 0.1 wt% GO | TAPPI | Machine | 0.194 | 2.7 | 14.382518
3 | HelloFresh | 9.75 wt% Joncryl + 0.1 wt% GO | TAPPI | Machine | 0.194 | 2.8 | 17.525599
3 | HelloFresh | 9.75 wt% Joncryl + 0.1 wt% GO | TAPPI | Machine | 0.194 | 2.9 | 20.846069
3 | HelloFresh | 9.75 wt% Joncryl + 0.1 wt% GO | TAPPI | Machine | 0.194 | 3 | 24.336006
3 | HelloFresh | 9.75 wt% Joncryl + 0.1 wt% GO | TAPPI | Machine | 0.194 | 3.1 | 27.881947
3 | HelloFresh | 9.75 wt% Joncryl + 0.1 wt% GO | TAPPI | Machine | 0.194 | 3.2 | 31.51907
3 | HelloFresh | 9.75 wt% Joncryl + 0.1 wt% GO | TAPPI | Machine | 0.194 | 3.3 | 35.192249
3 | HelloFresh | 9.75 wt% Joncryl + 0.1 wt% GO | TAPPI | Machine | 0.194 | 3.4 | 38.822628
3 | HelloFresh | 9.75 wt% Joncryl + 0.1 wt% GO | TAPPI | Machine | 0.194 | 3.5 | 42.4659
3 | HelloFresh | 9.75 wt% Joncryl + 0.1 wt% GO | TAPPI | Machine | 0.194 | 3.6 | 46.061092
3 | HelloFresh | 9.75 wt% Joncryl + 0.1 wt% GO | TAPPI | Machine | 0.194 | 3.7 | 49.594425
3 | HelloFresh | 9.75 wt% Joncryl + 0.1 wt% GO | TAPPI | Machine | 0.194 | 3.8 | 53.063251
3 | HelloFresh | 9.75 wt% Joncryl + 0.1 wt% GO | TAPPI | Machine | 0.194 | 3.9 | 56.435902
3 | HelloFresh | 9.75 wt% Joncryl + 0.1 wt% GO | TAPPI | Machine | 0.194 | 4 | 59.807091
3 | HelloFresh | 9.75 wt% Joncryl + 0.1 wt% GO | TAPPI | Machine | 0.194 | 4.1 | 63.005009
3 | HelloFresh | 9.75 wt% Joncryl + 0.1 wt% GO | TAPPI | Machine | 0.194 | 4.2 | 66.166557
3 | HelloFresh | 9.75 wt% Joncryl + 0.1 wt% GO | TAPPI | Machine | 0.194 | 4.3 | 69.215233
3 | HelloFresh | 9.75 wt% Joncryl + 0.1 wt% GO | TAPPI | Machine | 0.194 | 4.4 | 72.164215
3 | HelloFresh | 9.75 wt% Joncryl + 0.1 wt% GO | TAPPI | Machine | 0.194 | 4.5 | 75.02993
3 | HelloFresh | 9.75 wt% Joncryl + 0.1 wt% GO | TAPPI | Machine | 0.194 | 4.6 | 77.759315
3 | HelloFresh | 9.75 wt% Joncryl + 0.1 wt% GO | TAPPI | Machine | 0.194 | 4.7 | 80.497192
3 | HelloFresh | 9.75 wt% Joncryl + 0.1 wt% GO | TAPPI | Machine | 0.194 | 4.8 | 83.055054
3 | HelloFresh | 9.75 wt% Joncryl + 0.1 wt% GO | TAPPI | Machine | 0.194 | 4.9 | 85.584473
3 | HelloFresh | 9.75 wt% Joncryl + 0.1 wt% GO | TAPPI | Machine | 0.194 | 5 | 88.022995
3 | HelloFresh | 9.75 wt% Joncryl + 0.1 wt% GO | TAPPI | Machine | 0.194 | 5.1 | 90.359787
3 | HelloFresh | 9.75 wt% Joncryl + 0.1 wt% GO | TAPPI | Machine | 0.194 | 5.2 | 92.624451
3 | HelloFresh | 9.75 wt% Joncryl + 0.1 wt% GO | TAPPI | Machine | 0.194 | 5.3 | 94.781799
3 | HelloFresh | 9.75 wt% Joncryl + 0.1 wt% GO | TAPPI | Machine | 0.194 | 5.4 | 96.913055
3 | HelloFresh | 9.75 wt% Joncryl + 0.1 wt% GO | TAPPI | Machine | 0.194 | 5.5 | 98.98362
3 | HelloFresh | 9.75 wt% Joncryl + 0.1 wt% GO | TAPPI | Machine | 0.194 | 5.6 | 100.9674
3 | HelloFresh | 9.75 wt% Joncryl + 0.1 wt% GO | TAPPI | Machine | 0.194 | 5.7 | 102.913643
3 | HelloFresh | 9.75 wt% Joncryl + 0.1 wt% GO | TAPPI | Machine | 0.194 | 5.8 | 104.776619
3 | HelloFresh | 9.75 wt% Joncryl + 0.1 wt% GO | TAPPI | Machine | 0.194 | 5.9 | 106.564545
3 | HelloFresh | 9.75 wt% Joncryl + 0.1 wt% GO | TAPPI | Machine | 0.194 | 6 | 108.312881
3 | HelloFresh | 9.75 wt% Joncryl + 0.1 wt% GO | TAPPI | Machine | 0.194 | 6.1 | 109.998772
3 | HelloFresh | 9.75 wt% Joncryl + 0.1 wt% GO | TAPPI | Machine | 0.194 | 6.2 | 111.726288
3 | HelloFresh | 9.75 wt% Joncryl + 0.1 wt% GO | TAPPI | Machine | 0.194 | 6.3 | 113.31044
3 | HelloFresh | 9.75 wt% Joncryl + 0.1 wt% GO | TAPPI | Machine | 0.194 | 6.4 | 114.9459
3 | HelloFresh | 9.75 wt% Joncryl + 0.1 wt% GO | TAPPI | Machine | 0.194 | 6.5 | 116.440331
3 | HelloFresh | 9.75 wt% Joncryl + 0.1 wt% GO | TAPPI | Machine | 0.194 | 6.6 | 117.9506
3 | HelloFresh | 9.75 wt% Joncryl + 0.1 wt% GO | TAPPI | Machine | 0.194 | 6.7 | 119.394302
3 | HelloFresh | 9.75 wt% Joncryl + 0.1 wt% GO | TAPPI | Machine | 0.194 | 6.8 | 120.807808
3 | HelloFresh | 9.75 wt% Joncryl + 0.1 wt% GO | TAPPI | Machine | 0.194 | 6.9 | 122.256195
3 | HelloFresh | 9.75 wt% Joncryl + 0.1 wt% GO | TAPPI | Machine | 0.194 | 7 | 123.62368
3 | HelloFresh | 9.75 wt% Joncryl + 0.1 wt% GO | TAPPI | Machine | 0.194 | 7.1 | 124.975914
3 | HelloFresh | 9.75 wt% Joncryl + 0.1 wt% GO | TAPPI | Machine | 0.194 | 7.2 | 126.267731
3 | HelloFresh | 9.75 wt% Joncryl + 0.1 wt% GO | TAPPI | Machine | 0.194 | 7.3 | 127.557808
3 | HelloFresh | 9.75 wt% Joncryl + 0.1 wt% GO | TAPPI | Machine | 0.194 | 7.400001 | 128.783386
3 | HelloFresh | 9.75 wt% Joncryl + 0.1 wt% GO | TAPPI | Machine | 0.194 | 7.5 | 130.015106
3 | HelloFresh | 9.75 wt% Joncryl + 0.1 wt% GO | TAPPI | Machine | 0.194 | 7.6 | 131.25679
3 | HelloFresh | 9.75 wt% Joncryl + 0.1 wt% GO | TAPPI | Machine | 0.194 | 7.7 | 132.473282
3 | HelloFresh | 9.75 wt% Joncryl + 0.1 wt% GO | TAPPI | Machine | 0.194 | 7.8 | 133.637268
3 | HelloFresh | 9.75 wt% Joncryl + 0.1 wt% GO | TAPPI | Machine | 0.194 | 7.900001 | 134.829712
3 | HelloFresh | 9.75 wt% Joncryl + 0.1 wt% GO | TAPPI | Machine | 0.194 | 8 | 135.949432
3 | HelloFresh | 9.75 wt% Joncryl + 0.1 wt% GO | TAPPI | Machine | 0.194 | 8.1 | 137.062408
3 | HelloFresh | 9.75 wt% Joncryl + 0.1 wt% GO | TAPPI | Machine | 0.194 | 8.200001 | 138.167755
3 | HelloFresh | 9.75 wt% Joncryl + 0.1 wt% GO | TAPPI | Machine | 0.194 | 8.3 | 139.263733
3 | HelloFresh | 9.75 wt% Joncryl + 0.1 wt% GO | TAPPI | Machine | 0.194 | 8.400001 | 140.380524
3 | HelloFresh | 9.75 wt% Joncryl + 0.1 wt% GO | TAPPI | Machine | 0.194 | 8.5 | 141.43927
3 | HelloFresh | 9.75 wt% Joncryl + 0.1 wt% GO | TAPPI | Machine | 0.194 | 8.6 | 142.507675
3 | HelloFresh | 9.75 wt% Joncryl + 0.1 wt% GO | TAPPI | Machine | 0.194 | 8.700001 | 143.546188
3 | HelloFresh | 9.75 wt% Joncryl + 0.1 wt% GO | TAPPI | Machine | 0.194 | 8.8 | 144.573837
3 | HelloFresh | 9.75 wt% Joncryl + 0.1 wt% GO | TAPPI | Machine | 0.194 | 8.900001 | 145.550797
3 | HelloFresh | 9.75 wt% Joncryl + 0.1 wt% GO | TAPPI | Machine | 0.194 | 9 | 146.592514
3 | HelloFresh | 9.75 wt% Joncryl + 0.1 wt% GO | TAPPI | Machine | 0.194 | 9.1 | 147.594666
3 | HelloFresh | 9.75 wt% Joncryl + 0.1 wt% GO | TAPPI | Machine | 0.194 | 9.200001 | 148.607071
3 | HelloFresh | 9.75 wt% Joncryl + 0.1 wt% GO | TAPPI | Machine | 0.194 | 9.3 | 149.588409
3 | HelloFresh | 9.75 wt% Joncryl + 0.1 wt% GO | TAPPI | Machine | 0.194 | 9.400001 | 150.550674
3 | HelloFresh | 9.75 wt% Joncryl + 0.1 wt% GO | TAPPI | Machine | 0.194 | 9.5 | 151.516479
3 | HelloFresh | 9.75 wt% Joncryl + 0.1 wt% GO | TAPPI | Machine | 0.194 | 9.6 | 152.427734
3 | HelloFresh | 9.75 wt% Joncryl + 0.1 wt% GO | TAPPI | Machine | 0.194 | 9.700001 | 153.390305
3 | HelloFresh | 9.75 wt% Joncryl + 0.1 wt% GO | TAPPI | Machine | 0.194 | 9.8 | 154.3517
3 | HelloFresh | 9.75 wt% Joncryl + 0.1 wt% GO | TAPPI | Machine | 0.194 | 9.900001 | 155.284958
3 | HelloFresh | 9.75 wt% Joncryl + 0.1 wt% GO | TAPPI | Machine | 0.194 | 10 | 156.193268
3 | HelloFresh | 9.75 wt% Joncryl + 0.1 wt% GO | TAPPI | Machine | 0.194 | 10.1 | 157.115387
3 | HelloFresh | 9.75 wt% Joncryl + 0.1 wt% GO | TAPPI | Machine | 0.194 | 10.200001 | 158.012573
3 | HelloFresh | 9.75 wt% Joncryl + 0.1 wt% GO | TAPPI | Machine | 0.194 | 10.3 | 158.905655
3 | HelloFresh | 9.75 wt% Joncryl + 0.1 wt% GO | TAPPI | Machine | 0.194 | 10.400001 | 159.752121
3 | HelloFresh | 9.75 wt% Joncryl + 0.1 wt% GO | TAPPI | Machine | 0.194 | 10.500001 | 160.686539
3 | HelloFresh | 9.75 wt% Joncryl + 0.1 wt% GO | TAPPI | Machine | 0.194 | 10.6 | 161.521576
3 | HelloFresh | 9.75 wt% Joncryl + 0.1 wt% GO | TAPPI | Machine | 0.194 | 10.700001 | 162.390594
3 | HelloFresh | 9.75 wt% Joncryl + 0.1 wt% GO | TAPPI | Machine | 0.194 | 10.8 | 163.278107
3 | HelloFresh | 9.75 wt% Joncryl + 0.1 wt% GO | TAPPI | Machine | 0.194 | 10.900001 | 164.104355
3 | HelloFresh | 9.75 wt% Joncryl + 0.1 wt% GO | TAPPI | Machine | 0.194 | 11.000001 | 164.948471
3 | HelloFresh | 9.75 wt% Joncryl + 0.1 wt% GO | TAPPI | Machine | 0.194 | 11.1 | 165.717804
3 | HelloFresh | 9.75 wt% Joncryl + 0.1 wt% GO | TAPPI | Machine | 0.194 | 11.200001 | 166.587143
3 | HelloFresh | 9.75 wt% Joncryl + 0.1 wt% GO | TAPPI | Machine | 0.194 | 11.3 | 167.360901
3 | HelloFresh | 9.75 wt% Joncryl + 0.1 wt% GO | TAPPI | Machine | 0.194 | 11.400001 | 168.146667
3 | HelloFresh | 9.75 wt% Joncryl + 0.1 wt% GO | TAPPI | Machine | 0.194 | 11.500001 | 168.92305
3 | HelloFresh | 9.75 wt% Joncryl + 0.1 wt% GO | TAPPI | Machine | 0.194 | 11.6 | 169.689774
3 | HelloFresh | 9.75 wt% Joncryl + 0.1 wt% GO | TAPPI | Machine | 0.194 | 11.700001 | 170.440933
3 | HelloFresh | 9.75 wt% Joncryl + 0.1 wt% GO | TAPPI | Machine | 0.194 | 11.8 | 171.152237
3 | HelloFresh | 9.75 wt% Joncryl + 0.1 wt% GO | TAPPI | Machine | 0.194 | 11.900001 | 171.910156
3 | HelloFresh | 9.75 wt% Joncryl + 0.1 wt% GO | TAPPI | Machine | 0.194 | 12.000001 | 172.703552
3 | HelloFresh | 9.75 wt% Joncryl + 0.1 wt% GO | TAPPI | Machine | 0.194 | 12.1 | 173.438004
3 | HelloFresh | 9.75 wt% Joncryl + 0.1 wt% GO | TAPPI | Machine | 0.194 | 12.200001 | 174.217911
3 | HelloFresh | 9.75 wt% Joncryl + 0.1 wt% GO | TAPPI | Machine | 0.194 | 12.3 | 174.948563
3 | HelloFresh | 9.75 wt% Joncryl + 0.1 wt% GO | TAPPI | Machine | 0.194 | 12.400001 | 175.692993
3 | HelloFresh | 9.75 wt% Joncryl + 0.1 wt% GO | TAPPI | Machine | 0.194 | 12.500001 | 176.455307
3 | HelloFresh | 9.75 wt% Joncryl + 0.1 wt% GO | TAPPI | Machine | 0.194 | 12.6 | 177.202667
3 | HelloFresh | 9.75 wt% Joncryl + 0.1 wt% GO | TAPPI | Machine | 0.194 | 12.700001 | 178.03096
3 | HelloFresh | 9.75 wt% Joncryl + 0.1 wt% GO | TAPPI | Machine | 0.194 | 12.8 | 178.73317
3 | HelloFresh | 9.75 wt% Joncryl + 0.1 wt% GO | TAPPI | Machine | 0.194 | 12.900001 | 179.511887
3 | HelloFresh | 9.75 wt% Joncryl + 0.1 wt% GO | TAPPI | Machine | 0.194 | 13.000001 | 180.185089
3 | HelloFresh | 9.75 wt% Joncryl + 0.1 wt% GO | TAPPI | Machine | 0.194 | 13.1 | 180.891983
3 | HelloFresh | 9.75 wt% Joncryl + 0.1 wt% GO | TAPPI | Machine | 0.194 | 13.200001 | 181.561935
3 | HelloFresh | 9.75 wt% Joncryl + 0.1 wt% GO | TAPPI | Machine | 0.194 | 13.3 | 182.26004
3 | HelloFresh | 9.75 wt% Joncryl + 0.1 wt% GO | TAPPI | Machine | 0.194 | 13.400001 | 183.01532
3 | HelloFresh | 9.75 wt% Joncryl + 0.1 wt% GO | TAPPI | Machine | 0.194 | 13.500001 | 183.719864
3 | HelloFresh | 9.75 wt% Joncryl + 0.1 wt% GO | TAPPI | Machine | 0.194 | 13.6 | 184.410065
3 | HelloFresh | 9.75 wt% Joncryl + 0.1 wt% GO | TAPPI | Machine | 0.194 | 13.700001 | 185.068878
3 | HelloFresh | 9.75 wt% Joncryl + 0.1 wt% GO | TAPPI | Machine | 0.194 | 13.8 | 185.703949
3 | HelloFresh | 9.75 wt% Joncryl + 0.1 wt% GO | TAPPI | Machine | 0.194 | 13.900001 | 186.238144
3 | HelloFresh | 9.75 wt% Joncryl + 0.1 wt% GO | TAPPI | Machine | 0.194 | 14.000001 | 186.831284
3 | HelloFresh | 9.75 wt% Joncryl + 0.1 wt% GO | TAPPI | Machine | 0.194 | 14.1 | 187.445251
3 | HelloFresh | 9.75 wt% Joncryl + 0.1 wt% GO | TAPPI | Machine | 0.194 | 14.200001 | 188.028122
3 | HelloFresh | 9.75 wt% Joncryl + 0.1 wt% GO | TAPPI | Machine | 0.194 | 14.300001 | 188.540039
3 | HelloFresh | 9.75 wt% Joncryl + 0.1 wt% GO | TAPPI | Machine | 0.194 | 14.400001 | 189.073669
3 | HelloFresh | 9.75 wt% Joncryl + 0.1 wt% GO | TAPPI | Machine | 0.194 | 14.500001 | 189.619308
3 | HelloFresh | 9.75 wt% Joncryl + 0.1 wt% GO | TAPPI | Machine | 0.194 | 14.6 | 190.171097
3 | HelloFresh | 9.75 wt% Joncryl + 0.1 wt% GO | TAPPI | Machine | 0.194 | 14.700001 | 190.787109
3 | HelloFresh | 9.75 wt% Joncryl + 0.1 wt% GO | TAPPI | Machine | 0.194 | 14.800001 | 191.461761
3 | HelloFresh | 9.75 wt% Joncryl + 0.1 wt% GO | TAPPI | Machine | 0.194 | 14.900001 | 192.076614
3 | HelloFresh | 9.75 wt% Joncryl + 0.1 wt% GO | TAPPI | Machine | 0.194 | 15.000001 | 0.079447
3 | HelloFresh | 9.75 wt% Joncryl + 0.1 wt% GO | TAPPI | Machine | 0.194 | 15.1 | 0.072999
3 | HelloFresh | 9.75 wt% Joncryl + 0.1 wt% GO | TAPPI | Machine | 0.194 | 15.200001 | 0.045442
3 | HelloFresh | 9.75 wt% Joncryl + 0.1 wt% GO | TAPPI | Machine | 0.194 | 15.300001 | 0.045153
3 | HelloFresh | 9.75 wt% Joncryl + 0.1 wt% GO | TAPPI | Machine | 0.194 | 15.400001 | 0.038112
4 | HelloFresh | 9.75 wt% Joncryl + 0.1 wt% GO | TAPPI | Machine | 0.194 | 0.2 | -0.00616
4 | HelloFresh | 9.75 wt% Joncryl + 0.1 wt% GO | TAPPI | Machine | 0.194 | 0.3 | -0.000577
4 | HelloFresh | 9.75 wt% Joncryl + 0.1 wt% GO | TAPPI | Machine | 0.194 | 0.4 | -0.001171
4 | HelloFresh | 9.75 wt% Joncryl + 0.1 wt% GO | TAPPI | Machine | 0.194 | 0.5 | -0.004395
4 | HelloFresh | 9.75 wt% Joncryl + 0.1 wt% GO | TAPPI | Machine | 0.194 | 0.6 | -0.000577
4 | HelloFresh | 9.75 wt% Joncryl + 0.1 wt% GO | TAPPI | Machine | 0.194 | 0.7 | 0.000594
4 | HelloFresh | 9.75 wt% Joncryl + 0.1 wt% GO | TAPPI | Machine | 0.194 | 0.8 | 0.006448
4 | HelloFresh | 9.75 wt% Joncryl + 0.1 wt% GO | TAPPI | Machine | 0.194 | 0.9 | 0.004395
4 | HelloFresh | 9.75 wt% Joncryl + 0.1 wt% GO | TAPPI | Machine | 0.194 | 1 | 0.002647
4 | HelloFresh | 9.75 wt% Joncryl + 0.1 wt% GO | TAPPI | Machine | 0.194 | 1.1 | 0.014372
4 | HelloFresh | 9.75 wt% Joncryl + 0.1 wt% GO | TAPPI | Machine | 0.194 | 1.2 | 0.013202
4 | HelloFresh | 9.75 wt% Joncryl + 0.1 wt% GO | TAPPI | Machine | 0.194 | 1.3 | 0.027557
4 | HelloFresh | 9.75 wt% Joncryl + 0.1 wt% GO | TAPPI | Machine | 0.194 | 1.4 | 0.02228
4 | HelloFresh | 9.75 wt% Joncryl + 0.1 wt% GO | TAPPI | Machine | 0.194 | 1.5 | 0.033717
4 | HelloFresh | 9.75 wt% Joncryl + 0.1 wt% GO | TAPPI | Machine | 0.194 | 1.6 | 0.046918
4 | HelloFresh | 9.75 wt% Joncryl + 0.1 wt% GO | TAPPI | Machine | 0.194 | 1.7 | 0.074764
4 | HelloFresh | 9.75 wt% Joncryl + 0.1 wt% GO | TAPPI | Machine | 0.194 | 1.8 | 0.100285
4 | HelloFresh | 9.75 wt% Joncryl + 0.1 wt% GO | TAPPI | Machine | 0.194 | 1.9 | 0.156858
4 | HelloFresh | 9.75 wt% Joncryl + 0.1 wt% GO | TAPPI | Machine | 0.194 | 2 | 0.277369
4 | HelloFresh | 9.75 wt% Joncryl + 0.1 wt% GO | TAPPI | Machine | 0.194 | 2.1 | 0.600774
4 | HelloFresh | 9.75 wt% Joncryl + 0.1 wt% GO | TAPPI | Machine | 0.194 | 2.2 | 1.286255
4 | HelloFresh | 9.75 wt% Joncryl + 0.1 wt% GO | TAPPI | Machine | 0.194 | 2.3 | 1.054634
4 | HelloFresh | 9.75 wt% Joncryl + 0.1 wt% GO | TAPPI | Machine | 0.194 | 2.4 | 1.080732
4 | HelloFresh | 9.75 wt% Joncryl + 0.1 wt% GO | TAPPI | Machine | 0.194 | 2.5 | 1.075743
4 | HelloFresh | 9.75 wt% Joncryl + 0.1 wt% GO | TAPPI | Machine | 0.194 | 2.6 | 1.174263
4 | HelloFresh | 9.75 wt% Joncryl + 0.1 wt% GO | TAPPI | Machine | 0.194 | 2.7 | 1.45808
4 | HelloFresh | 9.75 wt% Joncryl + 0.1 wt% GO | TAPPI | Machine | 0.194 | 2.8 | 1.457486
4 | HelloFresh | 9.75 wt% Joncryl + 0.1 wt% GO | TAPPI | Machine | 0.194 | 2.9 | 1.62931
4 | HelloFresh | 9.75 wt% Joncryl + 0.1 wt% GO | TAPPI | Machine | 0.194 | 3 | 2.835813
4 | HelloFresh | 9.75 wt% Joncryl + 0.1 wt% GO | TAPPI | Machine | 0.194 | 3.1 | 4.647485
4 | HelloFresh | 9.75 wt% Joncryl + 0.1 wt% GO | TAPPI | Machine | 0.194 | 3.2 | 6.925047
4 | HelloFresh | 9.75 wt% Joncryl + 0.1 wt% GO | TAPPI | Machine | 0.194 | 3.3 | 9.560308
4 | HelloFresh | 9.75 wt% Joncryl + 0.1 wt% GO | TAPPI | Machine | 0.194 | 3.4 | 12.46649
4 | HelloFresh | 9.75 wt% Joncryl + 0.1 wt% GO | TAPPI | Machine | 0.194 | 3.5 | 15.670844
4 | HelloFresh | 9.75 wt% Joncryl + 0.1 wt% GO | TAPPI | Machine | 0.194 | 3.6 | 19.095112
4 | HelloFresh | 9.75 wt% Joncryl + 0.1 wt% GO | TAPPI | Machine | 0.194 | 3.7 | 22.687656
4 | HelloFresh | 9.75 wt% Joncryl + 0.1 wt% GO | TAPPI | Machine | 0.194 | 3.8 | 26.332407
4 | HelloFresh | 9.75 wt% Joncryl + 0.1 wt% GO | TAPPI | Machine | 0.194 | 3.9 | 29.986235
4 | HelloFresh | 9.75 wt% Joncryl + 0.1 wt% GO | TAPPI | Machine | 0.194 | 4 | 33.664116
4 | HelloFresh | 9.75 wt% Joncryl + 0.1 wt% GO | TAPPI | Machine | 0.194 | 4.1 | 37.317059
4 | HelloFresh | 9.75 wt% Joncryl + 0.1 wt% GO | TAPPI | Machine | 0.194 | 4.2 | 40.932785
4 | HelloFresh | 9.75 wt% Joncryl + 0.1 wt% GO | TAPPI | Machine | 0.194 | 4.3 | 44.516541
4 | HelloFresh | 9.75 wt% Joncryl + 0.1 wt% GO | TAPPI | Machine | 0.194 | 4.4 | 47.993572
4 | HelloFresh | 9.75 wt% Joncryl + 0.1 wt% GO | TAPPI | Machine | 0.194 | 4.5 | 51.427799
4 | HelloFresh | 9.75 wt% Joncryl + 0.1 wt% GO | TAPPI | Machine | 0.194 | 4.6 | 54.689331
4 | HelloFresh | 9.75 wt% Joncryl + 0.1 wt% GO | TAPPI | Machine | 0.194 | 4.7 | 57.968754
4 | HelloFresh | 9.75 wt% Joncryl + 0.1 wt% GO | TAPPI | Machine | 0.194 | 4.8 | 61.100697
4 | HelloFresh | 9.75 wt% Joncryl + 0.1 wt% GO | TAPPI | Machine | 0.194 | 4.9 | 64.111252
4 | HelloFresh | 9.75 wt% Joncryl + 0.1 wt% GO | TAPPI | Machine | 0.194 | 5 | 67.077538
4 | HelloFresh | 9.75 wt% Joncryl + 0.1 wt% GO | TAPPI | Machine | 0.194 | 5.1 | 69.894867
4 | HelloFresh | 9.75 wt% Joncryl + 0.1 wt% GO | TAPPI | Machine | 0.194 | 5.2 | 72.646835
4 | HelloFresh | 9.75 wt% Joncryl + 0.1 wt% GO | TAPPI | Machine | 0.194 | 5.3 | 75.248077
4 | HelloFresh | 9.75 wt% Joncryl + 0.1 wt% GO | TAPPI | Machine | 0.194 | 5.4 | 77.778381
4 | HelloFresh | 9.75 wt% Joncryl + 0.1 wt% GO | TAPPI | Machine | 0.194 | 5.5 | 80.264984
4 | HelloFresh | 9.75 wt% Joncryl + 0.1 wt% GO | TAPPI | Machine | 0.194 | 5.6 | 82.612915
4 | HelloFresh | 9.75 wt% Joncryl + 0.1 wt% GO | TAPPI | Machine | 0.194 | 5.7 | 84.911888
4 | HelloFresh | 9.75 wt% Joncryl + 0.1 wt% GO | TAPPI | Machine | 0.194 | 5.8 | 87.125237
4 | HelloFresh | 9.75 wt% Joncryl + 0.1 wt% GO | TAPPI | Machine | 0.194 | 5.9 | 89.22805
4 | HelloFresh | 9.75 wt% Joncryl + 0.1 wt% GO | TAPPI | Machine | 0.194 | 6 | 91.272522
4 | HelloFresh | 9.75 wt% Joncryl + 0.1 wt% GO | TAPPI | Machine | 0.194 | 6.1 | 93.226692
4 | HelloFresh | 9.75 wt% Joncryl + 0.1 wt% GO | TAPPI | Machine | 0.194 | 6.2 | 95.215446
4 | HelloFresh | 9.75 wt% Joncryl + 0.1 wt% GO | TAPPI | Machine | 0.194 | 6.3 | 97.047935
4 | HelloFresh | 9.75 wt% Joncryl + 0.1 wt% GO | TAPPI | Machine | 0.194 | 6.4 | 98.872795
4 | HelloFresh | 9.75 wt% Joncryl + 0.1 wt% GO | TAPPI | Machine | 0.194 | 6.5 | 100.626419
4 | HelloFresh | 9.75 wt% Joncryl + 0.1 wt% GO | TAPPI | Machine | 0.194 | 6.6 | 102.30146
4 | HelloFresh | 9.75 wt% Joncryl + 0.1 wt% GO | TAPPI | Machine | 0.194 | 6.7 | 103.946884
4 | HelloFresh | 9.75 wt% Joncryl + 0.1 wt% GO | TAPPI | Machine | 0.194 | 6.8 | 105.51725
4 | HelloFresh | 9.75 wt% Joncryl + 0.1 wt% GO | TAPPI | Machine | 0.194 | 6.9 | 107.117233
4 | HelloFresh | 9.75 wt% Joncryl + 0.1 wt% GO | TAPPI | Machine | 0.194 | 7 | 108.631004
4 | HelloFresh | 9.75 wt% Joncryl + 0.1 wt% GO | TAPPI | Machine | 0.194 | 7.1 | 110.109909
4 | HelloFresh | 9.75 wt% Joncryl + 0.1 wt% GO | TAPPI | Machine | 0.194 | 7.2 | 111.54921
4 | HelloFresh | 9.75 wt% Joncryl + 0.1 wt% GO | TAPPI | Machine | 0.194 | 7.3 | 112.946594
4 | HelloFresh | 9.75 wt% Joncryl + 0.1 wt% GO | TAPPI | Machine | 0.194 | 7.400001 | 114.272141
4 | HelloFresh | 9.75 wt% Joncryl + 0.1 wt% GO | TAPPI | Machine | 0.194 | 7.5 | 115.598572
4 | HelloFresh | 9.75 wt% Joncryl + 0.1 wt% GO | TAPPI | Machine | 0.194 | 7.6 | 116.909454
4 | HelloFresh | 9.75 wt% Joncryl + 0.1 wt% GO | TAPPI | Machine | 0.194 | 7.7 | 118.218582
4 | HelloFresh | 9.75 wt% Joncryl + 0.1 wt% GO | TAPPI | Machine | 0.194 | 7.8 | 119.465553
4 | HelloFresh | 9.75 wt% Joncryl + 0.1 wt% GO | TAPPI | Machine | 0.194 | 7.900001 | 120.709305
4 | HelloFresh | 9.75 wt% Joncryl + 0.1 wt% GO | TAPPI | Machine | 0.194 | 8 | 121.904373
4 | HelloFresh | 9.75 wt% Joncryl + 0.1 wt% GO | TAPPI | Machine | 0.194 | 8.1 | 123.071014
4 | HelloFresh | 9.75 wt% Joncryl + 0.1 wt% GO | TAPPI | Machine | 0.194 | 8.200001 | 124.214775
4 | HelloFresh | 9.75 wt% Joncryl + 0.1 wt% GO | TAPPI | Machine | 0.194 | 8.3 | 125.36792
4 | HelloFresh | 9.75 wt% Joncryl + 0.1 wt% GO | TAPPI | Machine | 0.194 | 8.400001 | 126.515205
4 | HelloFresh | 9.75 wt% Joncryl + 0.1 wt% GO | TAPPI | Machine | 0.194 | 8.5 | 127.6147
4 | HelloFresh | 9.75 wt% Joncryl + 0.1 wt% GO | TAPPI | Machine | 0.194 | 8.6 | 128.718002
4 | HelloFresh | 9.75 wt% Joncryl + 0.1 wt% GO | TAPPI | Machine | 0.194 | 8.700001 | 129.765305
4 | HelloFresh | 9.75 wt% Joncryl + 0.1 wt% GO | TAPPI | Machine | 0.194 | 8.8 | 130.83284
4 | HelloFresh | 9.75 wt% Joncryl + 0.1 wt% GO | TAPPI | Machine | 0.194 | 8.900001 | 131.840561
4 | HelloFresh | 9.75 wt% Joncryl + 0.1 wt% GO | TAPPI | Machine | 0.194 | 9 | 132.889618
4 | HelloFresh | 9.75 wt% Joncryl + 0.1 wt% GO | TAPPI | Machine | 0.194 | 9.1 | 133.935745
4 | HelloFresh | 9.75 wt% Joncryl + 0.1 wt% GO | TAPPI | Machine | 0.194 | 9.200001 | 134.928223
4 | HelloFresh | 9.75 wt% Joncryl + 0.1 wt% GO | TAPPI | Machine | 0.194 | 9.3 | 135.935364
4 | HelloFresh | 9.75 wt% Joncryl + 0.1 wt% GO | TAPPI | Machine | 0.194 | 9.400001 | 136.892654
4 | HelloFresh | 9.75 wt% Joncryl + 0.1 wt% GO | TAPPI | Machine | 0.194 | 9.5 | 137.893341
4 | HelloFresh | 9.75 wt% Joncryl + 0.1 wt% GO | TAPPI | Machine | 0.194 | 9.6 | 138.800201
4 | HelloFresh | 9.75 wt% Joncryl + 0.1 wt% GO | TAPPI | Machine | 0.194 | 9.700001 | 139.756912
4 | HelloFresh | 9.75 wt% Joncryl + 0.1 wt% GO | TAPPI | Machine | 0.194 | 9.8 | 140.732376
4 | HelloFresh | 9.75 wt% Joncryl + 0.1 wt% GO | TAPPI | Machine | 0.194 | 9.900001 | 141.667969
4 | HelloFresh | 9.75 wt% Joncryl + 0.1 wt% GO | TAPPI | Machine | 0.194 | 10 | 142.593887
4 | HelloFresh | 9.75 wt% Joncryl + 0.1 wt% GO | TAPPI | Machine | 0.194 | 10.1 | 143.516281
4 | HelloFresh | 9.75 wt% Joncryl + 0.1 wt% GO | TAPPI | Machine | 0.194 | 10.200001 | 144.432526
4 | HelloFresh | 9.75 wt% Joncryl + 0.1 wt% GO | TAPPI | Machine | 0.194 | 10.3 | 145.335571
4 | HelloFresh | 9.75 wt% Joncryl + 0.1 wt% GO | TAPPI | Machine | 0.194 | 10.400001 | 146.198471
4 | HelloFresh | 9.75 wt% Joncryl + 0.1 wt% GO | TAPPI | Machine | 0.194 | 10.500001 | 147.138748
4 | HelloFresh | 9.75 wt% Joncryl + 0.1 wt% GO | TAPPI | Machine | 0.194 | 10.6 | 148.016876
4 | HelloFresh | 9.75 wt% Joncryl + 0.1 wt% GO | TAPPI | Machine | 0.194 | 10.700001 | 148.899704
4 | HelloFresh | 9.75 wt% Joncryl + 0.1 wt% GO | TAPPI | Machine | 0.194 | 10.8 | 149.806549
4 | HelloFresh | 9.75 wt% Joncryl + 0.1 wt% GO | TAPPI | Machine | 0.194 | 10.900001 | 150.662399
4 | HelloFresh | 9.75 wt% Joncryl + 0.1 wt% GO | TAPPI | Machine | 0.194 | 11.000001 | 151.553726
4 | HelloFresh | 9.75 wt% Joncryl + 0.1 wt% GO | TAPPI | Machine | 0.194 | 11.1 | 152.363831
4 | HelloFresh | 9.75 wt% Joncryl + 0.1 wt% GO | TAPPI | Machine | 0.194 | 11.200001 | 153.259842
4 | HelloFresh | 9.75 wt% Joncryl + 0.1 wt% GO | TAPPI | Machine | 0.194 | 11.3 | 154.108353
4 | HelloFresh | 9.75 wt% Joncryl + 0.1 wt% GO | TAPPI | Machine | 0.194 | 11.400001 | 154.951309
4 | HelloFresh | 9.75 wt% Joncryl + 0.1 wt% GO | TAPPI | Machine | 0.194 | 11.500001 | 155.817993
4 | HelloFresh | 9.75 wt% Joncryl + 0.1 wt% GO | TAPPI | Machine | 0.194 | 11.6 | 156.643936
4 | HelloFresh | 9.75 wt% Joncryl + 0.1 wt% GO | TAPPI | Machine | 0.194 | 11.700001 | 157.488632
4 | HelloFresh | 9.75 wt% Joncryl + 0.1 wt% GO | TAPPI | Machine | 0.194 | 11.8 | 158.297562
4 | HelloFresh | 9.75 wt% Joncryl + 0.1 wt% GO | TAPPI | Machine | 0.194 | 11.900001 | 159.12674
4 | HelloFresh | 9.75 wt% Joncryl + 0.1 wt% GO | TAPPI | Machine | 0.194 | 12.000001 | 160.006912
4 | HelloFresh | 9.75 wt% Joncryl + 0.1 wt% GO | TAPPI | Machine | 0.194 | 12.1 | 160.813217
4 | HelloFresh | 9.75 wt% Joncryl + 0.1 wt% GO | TAPPI | Machine | 0.194 | 12.200001 | 161.650589
4 | HelloFresh | 9.75 wt% Joncryl + 0.1 wt% GO | TAPPI | Machine | 0.194 | 12.3 | 162.49205
4 | HelloFresh | 9.75 wt% Joncryl + 0.1 wt% GO | TAPPI | Machine | 0.194 | 12.400001 | 163.269028
4 | HelloFresh | 9.75 wt% Joncryl + 0.1 wt% GO | TAPPI | Machine | 0.194 | 12.500001 | 164.060959
4 | HelloFresh | 9.75 wt% Joncryl + 0.1 wt% GO | TAPPI | Machine | 0.194 | 12.6 | 164.849655
4 | HelloFresh | 9.75 wt% Joncryl + 0.1 wt% GO | TAPPI | Machine | 0.194 | 12.700001 | 165.699051
4 | HelloFresh | 9.75 wt% Joncryl + 0.1 wt% GO | TAPPI | Machine | 0.194 | 12.8 | 166.461655
4 | HelloFresh | 9.75 wt% Joncryl + 0.1 wt% GO | TAPPI | Machine | 0.194 | 12.900001 | 167.260056
4 | HelloFresh | 9.75 wt% Joncryl + 0.1 wt% GO | TAPPI | Machine | 0.194 | 13.000001 | 168.049927
4 | HelloFresh | 9.75 wt% Joncryl + 0.1 wt% GO | TAPPI | Machine | 0.194 | 13.1 | 168.833633
4 | HelloFresh | 9.75 wt% Joncryl + 0.1 wt% GO | TAPPI | Machine | 0.194 | 13.200001 | 169.597412
4 | HelloFresh | 9.75 wt% Joncryl + 0.1 wt% GO | TAPPI | Machine | 0.194 | 13.3 | 170.344482
4 | HelloFresh | 9.75 wt% Joncryl + 0.1 wt% GO | TAPPI | Machine | 0.194 | 13.400001 | 171.184509
4 | HelloFresh | 9.75 wt% Joncryl + 0.1 wt% GO | TAPPI | Machine | 0.194 | 13.500001 | 171.963821
4 | HelloFresh | 9.75 wt% Joncryl + 0.1 wt% GO | TAPPI | Machine | 0.194 | 13.6 | 172.748123
4 | HelloFresh | 9.75 wt% Joncryl + 0.1 wt% GO | TAPPI | Machine | 0.194 | 13.700001 | 173.499893
4 | HelloFresh | 9.75 wt% Joncryl + 0.1 wt% GO | TAPPI | Machine | 0.194 | 13.8 | 174.267487
4 | HelloFresh | 9.75 wt% Joncryl + 0.1 wt% GO | TAPPI | Machine | 0.194 | 13.900001 | 174.98288
4 | HelloFresh | 9.75 wt% Joncryl + 0.1 wt% GO | TAPPI | Machine | 0.194 | 14.000001 | 175.723206
4 | HelloFresh | 9.75 wt% Joncryl + 0.1 wt% GO | TAPPI | Machine | 0.194 | 14.1 | 176.515717
4 | HelloFresh | 9.75 wt% Joncryl + 0.1 wt% GO | TAPPI | Machine | 0.194 | 14.200001 | 177.295929
4 | HelloFresh | 9.75 wt% Joncryl + 0.1 wt% GO | TAPPI | Machine | 0.194 | 14.300001 | 178.043579
4 | HelloFresh | 9.75 wt% Joncryl + 0.1 wt% GO | TAPPI | Machine | 0.194 | 14.400001 | 178.786819
4 | HelloFresh | 9.75 wt% Joncryl + 0.1 wt% GO | TAPPI | Machine | 0.194 | 14.500001 | 179.526566
4 | HelloFresh | 9.75 wt% Joncryl + 0.1 wt% GO | TAPPI | Machine | 0.194 | 14.6 | 180.223221
4 | HelloFresh | 9.75 wt% Joncryl + 0.1 wt% GO | TAPPI | Machine | 0.194 | 14.700001 | 180.938614
4 | HelloFresh | 9.75 wt% Joncryl + 0.1 wt% GO | TAPPI | Machine | 0.194 | 14.800001 | 181.663391
4 | HelloFresh | 9.75 wt% Joncryl + 0.1 wt% GO | TAPPI | Machine | 0.194 | 14.900001 | 182.402252
4 | HelloFresh | 9.75 wt% Joncryl + 0.1 wt% GO | TAPPI | Machine | 0.194 | 15.000001 | 183.091263
4 | HelloFresh | 9.75 wt% Joncryl + 0.1 wt% GO | TAPPI | Machine | 0.194 | 15.1 | 183.810776
4 | HelloFresh | 9.75 wt% Joncryl + 0.1 wt% GO | TAPPI | Machine | 0.194 | 15.200001 | 184.390442
4 | HelloFresh | 9.75 wt% Joncryl + 0.1 wt% GO | TAPPI | Machine | 0.194 | 15.300001 | 0.080923
4 | HelloFresh | 9.75 wt% Joncryl + 0.1 wt% GO | TAPPI | Machine | 0.194 | 15.400001 | 0.10731
4 | HelloFresh | 9.75 wt% Joncryl + 0.1 wt% GO | TAPPI | Machine | 0.194 | 15.500001 | 0.100861
4 | HelloFresh | 9.75 wt% Joncryl + 0.1 wt% GO | TAPPI | Machine | 0.194 | 15.6 | 0.110839
4 | HelloFresh | 9.75 wt% Joncryl + 0.1 wt% GO | TAPPI | Machine | 0.194 | 15.700001 | 0.097349
5 | HelloFresh | 9.75 wt% Joncryl + 0.1 wt% GO | TAPPI | Machine | 0.194 | 0.2 | -0.007619
5 | HelloFresh | 9.75 wt% Joncryl + 0.1 wt% GO | TAPPI | Machine | 0.194 | 0.3 | 0.005277
5 | HelloFresh | 9.75 wt% Joncryl + 0.1 wt% GO | TAPPI | Machine | 0.194 | 0.4 | 0.004989
5 | HelloFresh | 9.75 wt% Joncryl + 0.1 wt% GO | TAPPI | Machine | 0.194 | 0.5 | 0.092072
5 | HelloFresh | 9.75 wt% Joncryl + 0.1 wt% GO | TAPPI | Machine | 0.194 | 0.6 | 0.212871
5 | HelloFresh | 9.75 wt% Joncryl + 0.1 wt% GO | TAPPI | Machine | 0.194 | 0.7 | 0.409606
5 | HelloFresh | 9.75 wt% Joncryl + 0.1 wt% GO | TAPPI | Machine | 0.194 | 0.8 | 0.668207
5 | HelloFresh | 9.75 wt% Joncryl + 0.1 wt% GO | TAPPI | Machine | 0.194 | 0.9 | 0.973133
5 | HelloFresh | 9.75 wt% Joncryl + 0.1 wt% GO | TAPPI | Machine | 0.194 | 1 | 0.984265
5 | HelloFresh | 9.75 wt% Joncryl + 0.1 wt% GO | TAPPI | Machine | 0.194 | 1.1 | 0.999231
5 | HelloFresh | 9.75 wt% Joncryl + 0.1 wt% GO | TAPPI | Machine | 0.194 | 1.2 | 1.054634
5 | HelloFresh | 9.75 wt% Joncryl + 0.1 wt% GO | TAPPI | Machine | 0.194 | 1.3 | 1.22264
5 | HelloFresh | 9.75 wt% Joncryl + 0.1 wt% GO | TAPPI | Machine | 0.194 | 1.4 | 1.35956
5 | HelloFresh | 9.75 wt% Joncryl + 0.1 wt% GO | TAPPI | Machine | 0.194 | 1.5 | 1.377445
5 | HelloFresh | 9.75 wt% Joncryl + 0.1 wt% GO | TAPPI | Machine | 0.194 | 1.6 | 1.58005
5 | HelloFresh | 9.75 wt% Joncryl + 0.1 wt% GO | TAPPI | Machine | 0.194 | 1.7 | 2.300148
5 | HelloFresh | 9.75 wt% Joncryl + 0.1 wt% GO | TAPPI | Machine | 0.194 | 1.8 | 3.324866
5 | HelloFresh | 9.75 wt% Joncryl + 0.1 wt% GO | TAPPI | Machine | 0.194 | 1.9 | 4.648078
5 | HelloFresh | 9.75 wt% Joncryl + 0.1 wt% GO | TAPPI | Machine | 0.194 | 2 | 6.281189
5 | HelloFresh | 9.75 wt% Joncryl + 0.1 wt% GO | TAPPI | Machine | 0.194 | 2.1 | 8.215408
5 | HelloFresh | 9.75 wt% Joncryl + 0.1 wt% GO | TAPPI | Machine | 0.194 | 2.2 | 10.362499
5 | HelloFresh | 9.75 wt% Joncryl + 0.1 wt% GO | TAPPI | Machine | 0.194 | 2.3 | 12.78197
5 | HelloFresh | 9.75 wt% Joncryl + 0.1 wt% GO | TAPPI | Machine | 0.194 | 2.4 | 15.411377
5 | HelloFresh | 9.75 wt% Joncryl + 0.1 wt% GO | TAPPI | Machine | 0.194 | 2.5 | 18.305817
5 | HelloFresh | 9.75 wt% Joncryl + 0.1 wt% GO | TAPPI | Machine | 0.194 | 2.6 | 21.494932
5 | HelloFresh | 9.75 wt% Joncryl + 0.1 wt% GO | TAPPI | Machine | 0.194 | 2.7 | 25.067846
5 | HelloFresh | 9.75 wt% Joncryl + 0.1 wt% GO | TAPPI | Machine | 0.194 | 2.8 | 28.770645
5 | HelloFresh | 9.75 wt% Joncryl + 0.1 wt% GO | TAPPI | Machine | 0.194 | 2.9 | 32.476372
5 | HelloFresh | 9.75 wt% Joncryl + 0.1 wt% GO | TAPPI | Machine | 0.194 | 3 | 36.194118
5 | HelloFresh | 9.75 wt% Joncryl + 0.1 wt% GO | TAPPI | Machine | 0.194 | 3.1 | 39.825668
5 | HelloFresh | 9.75 wt% Joncryl + 0.1 wt% GO | TAPPI | Machine | 0.194 | 3.2 | 43.481556
5 | HelloFresh | 9.75 wt% Joncryl + 0.1 wt% GO | TAPPI | Machine | 0.194 | 3.3 | 47.061504
5 | HelloFresh | 9.75 wt% Joncryl + 0.1 wt% GO | TAPPI | Machine | 0.194 | 3.4 | 50.537365
5 | HelloFresh | 9.75 wt% Joncryl + 0.1 wt% GO | TAPPI | Machine | 0.194 | 3.5 | 53.949017
5 | HelloFresh | 9.75 wt% Joncryl + 0.1 wt% GO | TAPPI | Machine | 0.194 | 3.6 | 57.251007
5 | HelloFresh | 9.75 wt% Joncryl + 0.1 wt% GO | TAPPI | Machine | 0.194 | 3.7 | 60.472668
5 | HelloFresh | 9.75 wt% Joncryl + 0.1 wt% GO | TAPPI | Machine | 0.194 | 3.8 | 63.577927
5 | HelloFresh | 9.75 wt% Joncryl + 0.1 wt% GO | TAPPI | Machine | 0.194 | 3.9 | 66.574409
5 | HelloFresh | 9.75 wt% Joncryl + 0.1 wt% GO | TAPPI | Machine | 0.194 | 4 | 69.558876
5 | HelloFresh | 9.75 wt% Joncryl + 0.1 wt% GO | TAPPI | Machine | 0.194 | 4.1 | 72.32988
5 | HelloFresh | 9.75 wt% Joncryl + 0.1 wt% GO | TAPPI | Machine | 0.194 | 4.2 | 75.070114
5 | HelloFresh | 9.75 wt% Joncryl + 0.1 wt% GO | TAPPI | Machine | 0.194 | 4.3 | 77.691597
5 | HelloFresh | 9.75 wt% Joncryl + 0.1 wt% GO | TAPPI | Machine | 0.194 | 4.4 | 80.229225
5 | HelloFresh | 9.75 wt% Joncryl + 0.1 wt% GO | TAPPI | Machine | 0.194 | 4.5 | 82.665115
5 | HelloFresh | 9.75 wt% Joncryl + 0.1 wt% GO | TAPPI | Machine | 0.194 | 4.6 | 84.978149
5 | HelloFresh | 9.75 wt% Joncryl + 0.1 wt% GO | TAPPI | Machine | 0.194 | 4.7 | 87.311714
5 | HelloFresh | 9.75 wt% Joncryl + 0.1 wt% GO | TAPPI | Machine | 0.194 | 4.8 | 89.480499
5 | HelloFresh | 9.75 wt% Joncryl + 0.1 wt% GO | TAPPI | Machine | 0.194 | 4.9 | 91.625244
5 | HelloFresh | 9.75 wt% Joncryl + 0.1 wt% GO | TAPPI | Machine | 0.194 | 5 | 93.67997
5 | HelloFresh | 9.75 wt% Joncryl + 0.1 wt% GO | TAPPI | Machine | 0.194 | 5.1 | 95.667267
5 | HelloFresh | 9.75 wt% Joncryl + 0.1 wt% GO | TAPPI | Machine | 0.194 | 5.2 | 97.576279
5 | HelloFresh | 9.75 wt% Joncryl + 0.1 wt% GO | TAPPI | Machine | 0.194 | 5.3 | 99.38443
5 | HelloFresh | 9.75 wt% Joncryl + 0.1 wt% GO | TAPPI | Machine | 0.194 | 5.4 | 101.20813
5 | HelloFresh | 9.75 wt% Joncryl + 0.1 wt% GO | TAPPI | Machine | 0.194 | 5.5 | 102.973763
5 | HelloFresh | 9.75 wt% Joncryl + 0.1 wt% GO | TAPPI | Machine | 0.194 | 5.6 | 104.632973
5 | HelloFresh | 9.75 wt% Joncryl + 0.1 wt% GO | TAPPI | Machine | 0.194 | 5.7 | 106.309479
5 | HelloFresh | 9.75 wt% Joncryl + 0.1 wt% GO | TAPPI | Machine | 0.194 | 5.8 | 107.888344
5 | HelloFresh | 9.75 wt% Joncryl + 0.1 wt% GO | TAPPI | Machine | 0.194 | 5.9 | 109.420601
5 | HelloFresh | 9.75 wt% Joncryl + 0.1 wt% GO | TAPPI | Machine | 0.194 | 6 | 110.898026
5 | HelloFresh | 9.75 wt% Joncryl + 0.1 wt% GO | TAPPI | Machine | 0.194 | 6.1 | 112.350235
5 | HelloFresh | 9.75 wt% Joncryl + 0.1 wt% GO | TAPPI | Machine | 0.194 | 6.2 | 113.842903
5 | HelloFresh | 9.75 wt% Joncryl + 0.1 wt% GO | TAPPI | Machine | 0.194 | 6.3 | 115.216537
5 | HelloFresh | 9.75 wt% Joncryl + 0.1 wt% GO | TAPPI | Machine | 0.194 | 6.4 | 116.610107
5 | HelloFresh | 9.75 wt% Joncryl + 0.1 wt% GO | TAPPI | Machine | 0.194 | 6.5 | 117.926262
5 | HelloFresh | 9.75 wt% Joncryl + 0.1 wt% GO | TAPPI | Machine | 0.194 | 6.6 | 119.229828
5 | HelloFresh | 9.75 wt% Joncryl + 0.1 wt% GO | TAPPI | Machine | 0.194 | 6.7 | 120.496742
5 | HelloFresh | 9.75 wt% Joncryl + 0.1 wt% GO | TAPPI | Machine | 0.194 | 6.8 | 121.728752
5 | HelloFresh | 9.75 wt% Joncryl + 0.1 wt% GO | TAPPI | Machine | 0.194 | 6.9 | 123.010033
5 | HelloFresh | 9.75 wt% Joncryl + 0.1 wt% GO | TAPPI | Machine | 0.194 | 7 | 124.18663
5 | HelloFresh | 9.75 wt% Joncryl + 0.1 wt% GO | TAPPI | Machine | 0.194 | 7.1 | 125.388451
5 | HelloFresh | 9.75 wt% Joncryl + 0.1 wt% GO | TAPPI | Machine | 0.194 | 7.2 | 126.553909
5 | HelloFresh | 9.75 wt% Joncryl + 0.1 wt% GO | TAPPI | Machine | 0.194 | 7.3 | 127.668648
5 | HelloFresh | 9.75 wt% Joncryl + 0.1 wt% GO | TAPPI | Machine | 0.194 | 7.400001 | 128.759048
5 | HelloFresh | 9.75 wt% Joncryl + 0.1 wt% GO | TAPPI | Machine | 0.194 | 7.5 | 129.853271
5 | HelloFresh | 9.75 wt% Joncryl + 0.1 wt% GO | TAPPI | Machine | 0.194 | 7.6 | 130.970062
5 | HelloFresh | 9.75 wt% Joncryl + 0.1 wt% GO | TAPPI | Machine | 0.194 | 7.7 | 132.074249
5 | HelloFresh | 9.75 wt% Joncryl + 0.1 wt% GO | TAPPI | Machine | 0.194 | 7.8 | 133.107178
5 | HelloFresh | 9.75 wt% Joncryl + 0.1 wt% GO | TAPPI | Machine | 0.194 | 7.900001 | 134.177948
5 | HelloFresh | 9.75 wt% Joncryl + 0.1 wt% GO | TAPPI | Machine | 0.194 | 8 | 135.202377
5 | HelloFresh | 9.75 wt% Joncryl + 0.1 wt% GO | TAPPI | Machine | 0.194 | 8.1 | 136.201584
5 | HelloFresh | 9.75 wt% Joncryl + 0.1 wt% GO | TAPPI | Machine | 0.194 | 8.200001 | 137.194061
5 | HelloFresh | 9.75 wt% Joncryl + 0.1 wt% GO | TAPPI | Machine | 0.194 | 8.3 | 138.210297
5 | HelloFresh | 9.75 wt% Joncryl + 0.1 wt% GO | TAPPI | Machine | 0.194 | 8.400001 | 139.209518
5 | HelloFresh | 9.75 wt% Joncryl + 0.1 wt% GO | TAPPI | Machine | 0.194 | 8.5 | 140.203156
5 | HelloFresh | 9.75 wt% Joncryl + 0.1 wt% GO | TAPPI | Machine | 0.194 | 8.6 | 141.158112
5 | HelloFresh | 9.75 wt% Joncryl + 0.1 wt% GO | TAPPI | Machine | 0.194 | 8.700001 | 142.091644
5 | HelloFresh | 9.75 wt% Joncryl + 0.1 wt% GO | TAPPI | Machine | 0.194 | 8.8 | 143.035156
5 | HelloFresh | 9.75 wt% Joncryl + 0.1 wt% GO | TAPPI | Machine | 0.194 | 8.900001 | 143.944656
5 | HelloFresh | 9.75 wt% Joncryl + 0.1 wt% GO | TAPPI | Machine | 0.194 | 9 | 144.916321
5 | HelloFresh | 9.75 wt% Joncryl + 0.1 wt% GO | TAPPI | Machine | 0.194 | 9.1 | 145.830505
5 | HelloFresh | 9.75 wt% Joncryl + 0.1 wt% GO | TAPPI | Machine | 0.194 | 9.200001 | 146.773422
5 | HelloFresh | 9.75 wt% Joncryl + 0.1 wt% GO | TAPPI | Machine | 0.194 | 9.3 | 147.676178
5 | HelloFresh | 9.75 wt% Joncryl + 0.1 wt% GO | TAPPI | Machine | 0.194 | 9.400001 | 148.584808
5 | HelloFresh | 9.75 wt% Joncryl + 0.1 wt% GO | TAPPI | Machine | 0.194 | 9.5 | 149.476425
5 | HelloFresh | 9.75 wt% Joncryl + 0.1 wt% GO | TAPPI | Machine | 0.194 | 9.6 | 150.326691
5 | HelloFresh | 9.75 wt% Joncryl + 0.1 wt% GO | TAPPI | Machine | 0.194 | 9.700001 | 151.223877
5 | HelloFresh | 9.75 wt% Joncryl + 0.1 wt% GO | TAPPI | Machine | 0.194 | 9.8 | 152.139252
5 | HelloFresh | 9.75 wt% Joncryl + 0.1 wt% GO | TAPPI | Machine | 0.194 | 9.900001 | 153.007706
5 | HelloFresh | 9.75 wt% Joncryl + 0.1 wt% GO | TAPPI | Machine | 0.194 | 10 | 153.889053
5 | HelloFresh | 9.75 wt% Joncryl + 0.1 wt% GO | TAPPI | Machine | 0.194 | 10.1 | 154.744614
5 | HelloFresh | 9.75 wt% Joncryl + 0.1 wt% GO | TAPPI | Machine | 0.194 | 10.200001 | 155.611877
5 | HelloFresh | 9.75 wt% Joncryl + 0.1 wt% GO | TAPPI | Machine | 0.194 | 10.3 | 156.447495
5 | HelloFresh | 9.75 wt% Joncryl + 0.1 wt% GO | TAPPI | Machine | 0.194 | 10.400001 | 157.272842
5 | HelloFresh | 9.75 wt% Joncryl + 0.1 wt% GO | TAPPI | Machine | 0.194 | 10.500001 | 158.185577
5 | HelloFresh | 9.75 wt% Joncryl + 0.1 wt% GO | TAPPI | Machine | 0.194 | 10.6 | 158.978378
5 | HelloFresh | 9.75 wt% Joncryl + 0.1 wt% GO | TAPPI | Machine | 0.194 | 10.700001 | 159.857971
5 | HelloFresh | 9.75 wt% Joncryl + 0.1 wt% GO | TAPPI | Machine | 0.194 | 10.8 | 160.693298
5 | HelloFresh | 9.75 wt% Joncryl + 0.1 wt% GO | TAPPI | Machine | 0.194 | 10.900001 | 161.521286
5 | HelloFresh | 9.75 wt% Joncryl + 0.1 wt% GO | TAPPI | Machine | 0.194 | 11.000001 | 162.348984
5 | HelloFresh | 9.75 wt% Joncryl + 0.1 wt% GO | TAPPI | Machine | 0.194 | 11.1 | 163.125381
5 | HelloFresh | 9.75 wt% Joncryl + 0.1 wt% GO | TAPPI | Machine | 0.194 | 11.200001 | 164.028122
5 | HelloFresh | 9.75 wt% Joncryl + 0.1 wt% GO | TAPPI | Machine | 0.194 | 11.3 | 164.823273
5 | HelloFresh | 9.75 wt% Joncryl + 0.1 wt% GO | TAPPI | Machine | 0.194 | 11.400001 | 165.648926
5 | HelloFresh | 9.75 wt% Joncryl + 0.1 wt% GO | TAPPI | Machine | 0.194 | 11.500001 | 166.457855
5 | HelloFresh | 9.75 wt% Joncryl + 0.1 wt% GO | TAPPI | Machine | 0.194 | 11.6 | 167.26767
5 | HelloFresh | 9.75 wt% Joncryl + 0.1 wt% GO | TAPPI | Machine | 0.194 | 11.700001 | 168.061081
5 | HelloFresh | 9.75 wt% Joncryl + 0.1 wt% GO | TAPPI | Machine | 0.194 | 11.8 | 168.841568
5 | HelloFresh | 9.75 wt% Joncryl + 0.1 wt% GO | TAPPI | Machine | 0.194 | 11.900001 | 169.646378
5 | HelloFresh | 9.75 wt% Joncryl + 0.1 wt% GO | TAPPI | Machine | 0.194 | 12.000001 | 170.486404
5 | HelloFresh | 9.75 wt% Joncryl + 0.1 wt% GO | TAPPI | Machine | 0.194 | 12.1 | 171.23465
5 | HelloFresh | 9.75 wt% Joncryl + 0.1 wt% GO | TAPPI | Machine | 0.194 | 12.200001 | 172.061752
5 | HelloFresh | 9.75 wt% Joncryl + 0.1 wt% GO | TAPPI | Machine | 0.194 | 12.3 | 172.820557
5 | HelloFresh | 9.75 wt% Joncryl + 0.1 wt% GO | TAPPI | Machine | 0.194 | 12.400001 | 173.570831
5 | HelloFresh | 9.75 wt% Joncryl + 0.1 wt% GO | TAPPI | Machine | 0.194 | 12.500001 | 174.300598
5 | HelloFresh | 9.75 wt% Joncryl + 0.1 wt% GO | TAPPI | Machine | 0.194 | 12.6 | 175.0383
5 | HelloFresh | 9.75 wt% Joncryl + 0.1 wt% GO | TAPPI | Machine | 0.194 | 12.700001 | 175.83638
5 | HelloFresh | 9.75 wt% Joncryl + 0.1 wt% GO | TAPPI | Machine | 0.194 | 12.8 | 176.536545
5 | HelloFresh | 9.75 wt% Joncryl + 0.1 wt% GO | TAPPI | Machine | 0.194 | 12.900001 | 177.267197
5 | HelloFresh | 9.75 wt% Joncryl + 0.1 wt% GO | TAPPI | Machine | 0.194 | 13.000001 | 177.908112
5 | HelloFresh | 9.75 wt% Joncryl + 0.1 wt% GO | TAPPI | Machine | 0.194 | 13.1 | 178.548462
5 | HelloFresh | 9.75 wt% Joncryl + 0.1 wt% GO | TAPPI | Machine | 0.194 | 13.200001 | 179.165359
5 | HelloFresh | 9.75 wt% Joncryl + 0.1 wt% GO | TAPPI | Machine | 0.194 | 13.3 | 179.788986
5 | HelloFresh | 9.75 wt% Joncryl + 0.1 wt% GO | TAPPI | Machine | 0.194 | 13.400001 | 180.468033
5 | HelloFresh | 9.75 wt% Joncryl + 0.1 wt% GO | TAPPI | Machine | 0.194 | 13.500001 | 181.021881
5 | HelloFresh | 9.75 wt% Joncryl + 0.1 wt% GO | TAPPI | Machine | 0.194 | 13.6 | 179.045135
5 | HelloFresh | 9.75 wt% Joncryl + 0.1 wt% GO | TAPPI | Machine | 0.194 | 13.700001 | 0.001476
5 | HelloFresh | 9.75 wt% Joncryl + 0.1 wt% GO | TAPPI | Machine | 0.194 | 13.8 | -0.014949
5 | HelloFresh | 9.75 wt% Joncryl + 0.1 wt% GO | TAPPI | Machine | 0.194 | 13.900001 | -0.010554
5 | HelloFresh | 9.75 wt% Joncryl + 0.1 wt% GO | TAPPI | Machine | 0.194 | 14.000001 | -0.010843
5 | HelloFresh | 9.75 wt% Joncryl + 0.1 wt% GO | TAPPI | Machine | 0.194 | 14.1 | -0.008196
5 | HelloFresh | 9.75 wt% Joncryl + 0.1 wt% GO | TAPPI | Machine | 0.194 | 14.200001 | -0.01875
6 | HelloFresh | 9.75 wt% Joncryl + 0.1 wt% GO | TAPPI | Machine | 0.194 | 0.2 | 0.003529
6 | HelloFresh | 9.75 wt% Joncryl + 0.1 wt% GO | TAPPI | Machine | 0.194 | 0.3 | -0.000577
6 | HelloFresh | 9.75 wt% Joncryl + 0.1 wt% GO | TAPPI | Machine | 0.194 | 0.4 | 0.004989
6 | HelloFresh | 9.75 wt% Joncryl + 0.1 wt% GO | TAPPI | Machine | 0.194 | 0.5 | 0.000882
6 | HelloFresh | 9.75 wt% Joncryl + 0.1 wt% GO | TAPPI | Machine | 0.194 | 0.6 | 0.008213
6 | HelloFresh | 9.75 wt% Joncryl + 0.1 wt% GO | TAPPI | Machine | 0.194 | 0.7 | 0.011148
6 | HelloFresh | 9.75 wt% Joncryl + 0.1 wt% GO | TAPPI | Machine | 0.194 | 0.8 | 0.024045
6 | HelloFresh | 9.75 wt% Joncryl + 0.1 wt% GO | TAPPI | Machine | 0.194 | 0.9 | 0.024333
6 | HelloFresh | 9.75 wt% Joncryl + 0.1 wt% GO | TAPPI | Machine | 0.194 | 1 | 0.024638
6 | HelloFresh | 9.75 wt% Joncryl + 0.1 wt% GO | TAPPI | Machine | 0.194 | 1.1 | 0.036652
6 | HelloFresh | 9.75 wt% Joncryl + 0.1 wt% GO | TAPPI | Machine | 0.194 | 1.2 | 0.0431
6 | HelloFresh | 9.75 wt% Joncryl + 0.1 wt% GO | TAPPI | Machine | 0.194 | 1.3 | 0.061868
6 | HelloFresh | 9.75 wt% Joncryl + 0.1 wt% GO | TAPPI | Machine | 0.194 | 1.4 | 0.073304
6 | HelloFresh | 9.75 wt% Joncryl + 0.1 wt% GO | TAPPI | Machine | 0.194 | 1.5 | 0.087677
6 | HelloFresh | 9.75 wt% Joncryl + 0.1 wt% GO | TAPPI | Machine | 0.194 | 1.6 | 0.106733
6 | HelloFresh | 9.75 wt% Joncryl + 0.1 wt% GO | TAPPI | Machine | 0.194 | 1.7 | 0.127248
6 | HelloFresh | 9.75 wt% Joncryl + 0.1 wt% GO | TAPPI | Machine | 0.194 | 1.8 | 0.152175
6 | HelloFresh | 9.75 wt% Joncryl + 0.1 wt% GO | TAPPI | Machine | 0.194 | 1.9 | 0.187351
6 | HelloFresh | 9.75 wt% Joncryl + 0.1 wt% GO | TAPPI | Machine | 0.194 | 2 | 0.231927
6 | HelloFresh | 9.75 wt% Joncryl + 0.1 wt% GO | TAPPI | Machine | 0.194 | 2.1 | 0.294083
6 | HelloFresh | 9.75 wt% Joncryl + 0.1 wt% GO | TAPPI | Machine | 0.194 | 2.2 | 0.377348
6 | HelloFresh | 9.75 wt% Joncryl + 0.1 wt% GO | TAPPI | Machine | 0.194 | 2.3 | 0.483487
6 | HelloFresh | 9.75 wt% Joncryl + 0.1 wt% GO | TAPPI | Machine | 0.194 | 2.4 | 0.645334
6 | HelloFresh | 9.75 wt% Joncryl + 0.1 wt% GO | TAPPI | Machine | 0.194 | 2.5 | 0.87256
6 | HelloFresh | 9.75 wt% Joncryl + 0.1 wt% GO | TAPPI | Machine | 0.194 | 2.6 | 1.018287
6 | HelloFresh | 9.75 wt% Joncryl + 0.1 wt% GO | TAPPI | Machine | 0.194 | 2.7 | 1.084244
6 | HelloFresh | 9.75 wt% Joncryl + 0.1 wt% GO | TAPPI | Machine | 0.194 | 2.8 | 1.110936
6 | HelloFresh | 9.75 wt% Joncryl + 0.1 wt% GO | TAPPI | Machine | 0.194 | 2.9 | 1.151389
6 | HelloFresh | 9.75 wt% Joncryl + 0.1 wt% GO | TAPPI | Machine | 0.194 | 3 | 1.352823
6 | HelloFresh | 9.75 wt% Joncryl + 0.1 wt% GO | TAPPI | Machine | 0.194 | 3.1 | 1.44459
6 | HelloFresh | 9.75 wt% Joncryl + 0.1 wt% GO | TAPPI | Machine | 0.194 | 3.2 | 1.452209
6 | HelloFresh | 9.75 wt% Joncryl + 0.1 wt% GO | TAPPI | Machine | 0.194 | 3.3 | 1.51467
6 | HelloFresh | 9.75 wt% Joncryl + 0.1 wt% GO | TAPPI | Machine | 0.194 | 3.4 | 2.037439
6 | HelloFresh | 9.75 wt% Joncryl + 0.1 wt% GO | TAPPI | Machine | 0.194 | 3.5 | 2.846079
6 | HelloFresh | 9.75 wt% Joncryl + 0.1 wt% GO | TAPPI | Machine | 0.194 | 3.6 | 3.806588
6 | HelloFresh | 9.75 wt% Joncryl + 0.1 wt% GO | TAPPI | Machine | 0.194 | 3.7 | 4.956806
6 | HelloFresh | 9.75 wt% Joncryl + 0.1 wt% GO | TAPPI | Machine | 0.194 | 3.8 | 6.415768
6 | HelloFresh | 9.75 wt% Joncryl + 0.1 wt% GO | TAPPI | Machine | 0.194 | 3.9 | 8.141239
6 | HelloFresh | 9.75 wt% Joncryl + 0.1 wt% GO | TAPPI | Machine | 0.194 | 4 | 10.219419
6 | HelloFresh | 9.75 wt% Joncryl + 0.1 wt% GO | TAPPI | Machine | 0.194 | 4.1 | 12.609569
6 | HelloFresh | 9.75 wt% Joncryl + 0.1 wt% GO | TAPPI | Machine | 0.194 | 4.2 | 15.134584
6 | HelloFresh | 9.75 wt% Joncryl + 0.1 wt% GO | TAPPI | Machine | 0.194 | 4.3 | 17.805038
6 | HelloFresh | 9.75 wt% Joncryl + 0.1 wt% GO | TAPPI | Machine | 0.194 | 4.4 | 20.53266
6 | HelloFresh | 9.75 wt% Joncryl + 0.1 wt% GO | TAPPI | Machine | 0.194 | 4.5 | 23.393381
6 | HelloFresh | 9.75 wt% Joncryl + 0.1 wt% GO | TAPPI | Machine | 0.194 | 4.6 | 26.258814
6 | HelloFresh | 9.75 wt% Joncryl + 0.1 wt% GO | TAPPI | Machine | 0.194 | 4.7 | 29.239462
6 | HelloFresh | 9.75 wt% Joncryl + 0.1 wt% GO | TAPPI | Machine | 0.194 | 4.8 | 32.254997
6 | HelloFresh | 9.75 wt% Joncryl + 0.1 wt% GO | TAPPI | Machine | 0.194 | 4.9 | 35.307194
6 | HelloFresh | 9.75 wt% Joncryl + 0.1 wt% GO | TAPPI | Machine | 0.194 | 5 | 38.424477
6 | HelloFresh | 9.75 wt% Joncryl + 0.1 wt% GO | TAPPI | Machine | 0.194 | 5.1 | 41.526798
6 | HelloFresh | 9.75 wt% Joncryl + 0.1 wt% GO | TAPPI | Machine | 0.194 | 5.2 | 44.651405
6 | HelloFresh | 9.75 wt% Joncryl + 0.1 wt% GO | TAPPI | Machine | 0.194 | 5.3 | 47.711807
6 | HelloFresh | 9.75 wt% Joncryl + 0.1 wt% GO | TAPPI | Machine | 0.194 | 5.4 | 50.76107
6 | HelloFresh | 9.75 wt% Joncryl + 0.1 wt% GO | TAPPI | Machine | 0.194 | 5.5 | 53.787754
6 | HelloFresh | 9.75 wt% Joncryl + 0.1 wt% GO | TAPPI | Machine | 0.194 | 5.6 | 56.708588
6 | HelloFresh | 9.75 wt% Joncryl + 0.1 wt% GO | TAPPI | Machine | 0.194 | 5.7 | 59.578999
6 | HelloFresh | 9.75 wt% Joncryl + 0.1 wt% GO | TAPPI | Machine | 0.194 | 5.8 | 62.383141
6 | HelloFresh | 9.75 wt% Joncryl + 0.1 wt% GO | TAPPI | Machine | 0.194 | 5.9 | 65.070297
6 | HelloFresh | 9.75 wt% Joncryl + 0.1 wt% GO | TAPPI | Machine | 0.194 | 6 | 67.689728
6 | HelloFresh | 9.75 wt% Joncryl + 0.1 wt% GO | TAPPI | Machine | 0.194 | 6.1 | 70.18895
6 | HelloFresh | 9.75 wt% Joncryl + 0.1 wt% GO | TAPPI | Machine | 0.194 | 6.2 | 72.716904
6 | HelloFresh | 9.75 wt% Joncryl + 0.1 wt% GO | TAPPI | Machine | 0.194 | 6.3 | 75.076561
6 | HelloFresh | 9.75 wt% Joncryl + 0.1 wt% GO | TAPPI | Machine | 0.194 | 6.4 | 77.399864
6 | HelloFresh | 9.75 wt% Joncryl + 0.1 wt% GO | TAPPI | Machine | 0.194 | 6.5 | 79.626404
6 | HelloFresh | 9.75 wt% Joncryl + 0.1 wt% GO | TAPPI | Machine | 0.194 | 6.6 | 81.790497
6 | HelloFresh | 9.75 wt% Joncryl + 0.1 wt% GO | TAPPI | Machine | 0.194 | 6.7 | 83.865753
6 | HelloFresh | 9.75 wt% Joncryl + 0.1 wt% GO | TAPPI | Machine | 0.194 | 6.8 | 85.862137
6 | HelloFresh | 9.75 wt% Joncryl + 0.1 wt% GO | TAPPI | Machine | 0.194 | 6.9 | 87.856468
6 | HelloFresh | 9.75 wt% Joncryl + 0.1 wt% GO | TAPPI | Machine | 0.194 | 7 | 89.73822
6 | HelloFresh | 9.75 wt% Joncryl + 0.1 wt% GO | TAPPI | Machine | 0.194 | 7.1 | 91.558685
6 | HelloFresh | 9.75 wt% Joncryl + 0.1 wt% GO | TAPPI | Machine | 0.194 | 7.2 | 93.336052
6 | HelloFresh | 9.75 wt% Joncryl + 0.1 wt% GO | TAPPI | Machine | 0.194 | 7.3 | 95.057419
6 | HelloFresh | 9.75 wt% Joncryl + 0.1 wt% GO | TAPPI | Machine | 0.194 | 7.400001 | 96.680557
6 | HelloFresh | 9.75 wt% Joncryl + 0.1 wt% GO | TAPPI | Machine | 0.194 | 7.5 | 98.279953
6 | HelloFresh | 9.75 wt% Joncryl + 0.1 wt% GO | TAPPI | Machine | 0.194 | 7.6 | 99.854721
6 | HelloFresh | 9.75 wt% Joncryl + 0.1 wt% GO | TAPPI | Machine | 0.194 | 7.7 | 101.417755
6 | HelloFresh | 9.75 wt% Joncryl + 0.1 wt% GO | TAPPI | Machine | 0.194 | 7.8 | 102.886093
6 | HelloFresh | 9.75 wt% Joncryl + 0.1 wt% GO | TAPPI | Machine | 0.194 | 7.900001 | 104.334488
6 | HelloFresh | 9.75 wt% Joncryl + 0.1 wt% GO | TAPPI | Machine | 0.194 | 8 | 105.740082
6 | HelloFresh | 9.75 wt% Joncryl + 0.1 wt% GO | TAPPI | Machine | 0.194 | 8.1 | 107.078529
6 | HelloFresh | 9.75 wt% Joncryl + 0.1 wt% GO | TAPPI | Machine | 0.194 | 8.200001 | 108.397621
6 | HelloFresh | 9.75 wt% Joncryl + 0.1 wt% GO | TAPPI | Machine | 0.194 | 8.3 | 109.723175
6 | HelloFresh | 9.75 wt% Joncryl + 0.1 wt% GO | TAPPI | Machine | 0.194 | 8.400001 | 111.030251
6 | HelloFresh | 9.75 wt% Joncryl + 0.1 wt% GO | TAPPI | Machine | 0.194 | 8.5 | 112.247902
6 | HelloFresh | 9.75 wt% Joncryl + 0.1 wt% GO | TAPPI | Machine | 0.194 | 8.6 | 113.483147
6 | HelloFresh | 9.75 wt% Joncryl + 0.1 wt% GO | TAPPI | Machine | 0.194 | 8.700001 | 114.65213
6 | HelloFresh | 9.75 wt% Joncryl + 0.1 wt% GO | TAPPI | Machine | 0.194 | 8.8 | 115.83371
6 | HelloFresh | 9.75 wt% Joncryl + 0.1 wt% GO | TAPPI | Machine | 0.194 | 8.900001 | 116.946106
6 | HelloFresh | 9.75 wt% Joncryl + 0.1 wt% GO | TAPPI | Machine | 0.194 | 9 | 118.088402
6 | HelloFresh | 9.75 wt% Joncryl + 0.1 wt% GO | TAPPI | Machine | 0.194 | 9.1 | 119.216927
6 | HelloFresh | 9.75 wt% Joncryl + 0.1 wt% GO | TAPPI | Machine | 0.194 | 9.200001 | 120.298828
6 | HelloFresh | 9.75 wt% Joncryl + 0.1 wt% GO | TAPPI | Machine | 0.194 | 9.3 | 121.376915
6 | HelloFresh | 9.75 wt% Joncryl + 0.1 wt% GO | TAPPI | Machine | 0.194 | 9.400001 | 122.414543
6 | HelloFresh | 9.75 wt% Joncryl + 0.1 wt% GO | TAPPI | Machine | 0.194 | 9.5 | 123.449532
6 | HelloFresh | 9.75 wt% Joncryl + 0.1 wt% GO | TAPPI | Machine | 0.194 | 9.6 | 124.437019
6 | HelloFresh | 9.75 wt% Joncryl + 0.1 wt% GO | TAPPI | Machine | 0.194 | 9.700001 | 125.446503
6 | HelloFresh | 9.75 wt% Joncryl + 0.1 wt% GO | TAPPI | Machine | 0.194 | 9.8 | 126.462143
6 | HelloFresh | 9.75 wt% Joncryl + 0.1 wt% GO | TAPPI | Machine | 0.194 | 9.900001 | 127.434975
6 | HelloFresh | 9.75 wt% Joncryl + 0.1 wt% GO | TAPPI | Machine | 0.194 | 10 | 128.397827
6 | HelloFresh | 9.75 wt% Joncryl + 0.1 wt% GO | TAPPI | Machine | 0.194 | 10.1 | 129.366852
6 | HelloFresh | 9.75 wt% Joncryl + 0.1 wt% GO | TAPPI | Machine | 0.194 | 10.200001 | 130.313889
6 | HelloFresh | 9.75 wt% Joncryl + 0.1 wt% GO | TAPPI | Machine | 0.194 | 10.3 | 131.246552
6 | HelloFresh | 9.75 wt% Joncryl + 0.1 wt% GO | TAPPI | Machine | 0.194 | 10.400001 | 132.130539
6 | HelloFresh | 9.75 wt% Joncryl + 0.1 wt% GO | TAPPI | Machine | 0.194 | 10.500001 | 133.08313
6 | HelloFresh | 9.75 wt% Joncryl + 0.1 wt% GO | TAPPI | Machine | 0.194 | 10.6 | 133.978561
6 | HelloFresh | 9.75 wt% Joncryl + 0.1 wt% GO | TAPPI | Machine | 0.194 | 10.700001 | 134.861969
6 | HelloFresh | 9.75 wt% Joncryl + 0.1 wt% GO | TAPPI | Machine | 0.194 | 10.8 | 135.786423
6 | HelloFresh | 9.75 wt% Joncryl + 0.1 wt% GO | TAPPI | Machine | 0.194 | 10.900001 | 136.636703
6 | HelloFresh | 9.75 wt% Joncryl + 0.1 wt% GO | TAPPI | Machine | 0.194 | 11.000001 | 137.52684
6 | HelloFresh | 9.75 wt% Joncryl + 0.1 wt% GO | TAPPI | Machine | 0.194 | 11.1 | 138.353653
6 | HelloFresh | 9.75 wt% Joncryl + 0.1 wt% GO | TAPPI | Machine | 0.194 | 11.200001 | 139.240295
6 | HelloFresh | 9.75 wt% Joncryl + 0.1 wt% GO | TAPPI | Machine | 0.194 | 11.3 | 140.092331
6 | HelloFresh | 9.75 wt% Joncryl + 0.1 wt% GO | TAPPI | Machine | 0.194 | 11.400001 | 140.927063
6 | HelloFresh | 9.75 wt% Joncryl + 0.1 wt% GO | TAPPI | Machine | 0.194 | 11.500001 | 141.783203
6 | HelloFresh | 9.75 wt% Joncryl + 0.1 wt% GO | TAPPI | Machine | 0.194 | 11.6 | 142.606781
6 | HelloFresh | 9.75 wt% Joncryl + 0.1 wt% GO | TAPPI | Machine | 0.194 | 11.700001 | 143.419235
6 | HelloFresh | 9.75 wt% Joncryl + 0.1 wt% GO | TAPPI | Machine | 0.194 | 11.8 | 144.210281
6 | HelloFresh | 9.75 wt% Joncryl + 0.1 wt% GO | TAPPI | Machine | 0.194 | 11.900001 | 145.0242
6 | HelloFresh | 9.75 wt% Joncryl + 0.1 wt% GO | TAPPI | Machine | 0.194 | 12.000001 | 145.877106
6 | HelloFresh | 9.75 wt% Joncryl + 0.1 wt% GO | TAPPI | Machine | 0.194 | 12.1 | 146.652924
6 | HelloFresh | 9.75 wt% Joncryl + 0.1 wt% GO | TAPPI | Machine | 0.194 | 12.200001 | 147.454529
6 | HelloFresh | 9.75 wt% Joncryl + 0.1 wt% GO | TAPPI | Machine | 0.194 | 12.3 | 148.24968
6 | HelloFresh | 9.75 wt% Joncryl + 0.1 wt% GO | TAPPI | Machine | 0.194 | 12.400001 | 148.990585
6 | HelloFresh | 9.75 wt% Joncryl + 0.1 wt% GO | TAPPI | Machine | 0.194 | 12.500001 | 149.761108
6 | HelloFresh | 9.75 wt% Joncryl + 0.1 wt% GO | TAPPI | Machine | 0.194 | 12.6 | 150.484146
6 | HelloFresh | 9.75 wt% Joncryl + 0.1 wt% GO | TAPPI | Machine | 0.194 | 12.700001 | 151.289261
6 | HelloFresh | 9.75 wt% Joncryl + 0.1 wt% GO | TAPPI | Machine | 0.194 | 12.8 | 152.004074
6 | HelloFresh | 9.75 wt% Joncryl + 0.1 wt% GO | TAPPI | Machine | 0.194 | 12.900001 | 152.748505
6 | HelloFresh | 9.75 wt% Joncryl + 0.1 wt% GO | TAPPI | Machine | 0.194 | 13.000001 | 153.452179
6 | HelloFresh | 9.75 wt% Joncryl + 0.1 wt% GO | TAPPI | Machine | 0.194 | 13.1 | 154.171387
6 | HelloFresh | 9.75 wt% Joncryl + 0.1 wt% GO | TAPPI | Machine | 0.194 | 13.200001 | 154.857483
6 | HelloFresh | 9.75 wt% Joncryl + 0.1 wt% GO | TAPPI | Machine | 0.194 | 13.3 | 155.520401
6 | HelloFresh | 9.75 wt% Joncryl + 0.1 wt% GO | TAPPI | Machine | 0.194 | 13.400001 | 156.242844
6 | HelloFresh | 9.75 wt% Joncryl + 0.1 wt% GO | TAPPI | Machine | 0.194 | 13.500001 | 156.878784
6 | HelloFresh | 9.75 wt% Joncryl + 0.1 wt% GO | TAPPI | Machine | 0.194 | 13.6 | 157.560181
6 | HelloFresh | 9.75 wt% Joncryl + 0.1 wt% GO | TAPPI | Machine | 0.194 | 13.700001 | 158.193481
6 | HelloFresh | 9.75 wt% Joncryl + 0.1 wt% GO | TAPPI | Machine | 0.194 | 13.8 | 158.819473
6 | HelloFresh | 9.75 wt% Joncryl + 0.1 wt% GO | TAPPI | Machine | 0.194 | 13.900001 | 159.455109
6 | HelloFresh | 9.75 wt% Joncryl + 0.1 wt% GO | TAPPI | Machine | 0.194 | 14.000001 | 160.127411
6 | HelloFresh | 9.75 wt% Joncryl + 0.1 wt% GO | TAPPI | Machine | 0.194 | 14.1 | 160.83725
6 | HelloFresh | 9.75 wt% Joncryl + 0.1 wt% GO | TAPPI | Machine | 0.194 | 14.200001 | 161.555878
6 | HelloFresh | 9.75 wt% Joncryl + 0.1 wt% GO | TAPPI | Machine | 0.194 | 14.300001 | 162.223785
6 | HelloFresh | 9.75 wt% Joncryl + 0.1 wt% GO | TAPPI | Machine | 0.194 | 14.400001 | 162.878189
6 | HelloFresh | 9.75 wt% Joncryl + 0.1 wt% GO | TAPPI | Machine | 0.194 | 14.500001 | 163.574554
6 | HelloFresh | 9.75 wt% Joncryl + 0.1 wt% GO | TAPPI | Machine | 0.194 | 14.6 | 164.211075
6 | HelloFresh | 9.75 wt% Joncryl + 0.1 wt% GO | TAPPI | Machine | 0.194 | 14.700001 | 164.884552
6 | HelloFresh | 9.75 wt% Joncryl + 0.1 wt% GO | TAPPI | Machine | 0.194 | 14.800001 | 165.648911
6 | HelloFresh | 9.75 wt% Joncryl + 0.1 wt% GO | TAPPI | Machine | 0.194 | 14.900001 | 166.421204
6 | HelloFresh | 9.75 wt% Joncryl + 0.1 wt% GO | TAPPI | Machine | 0.194 | 15.000001 | 167.148331
6 | HelloFresh | 9.75 wt% Joncryl + 0.1 wt% GO | TAPPI | Machine | 0.194 | 15.1 | 167.898041
6 | HelloFresh | 9.75 wt% Joncryl + 0.1 wt% GO | TAPPI | Machine | 0.194 | 15.200001 | 168.562424
6 | HelloFresh | 9.75 wt% Joncryl + 0.1 wt% GO | TAPPI | Machine | 0.194 | 15.300001 | 169.255264
6 | HelloFresh | 9.75 wt% Joncryl + 0.1 wt% GO | TAPPI | Machine | 0.194 | 15.400001 | 169.891205
6 | HelloFresh | 9.75 wt% Joncryl + 0.1 wt% GO | TAPPI | Machine | 0.194 | 15.500001 | 170.618332
6 | HelloFresh | 9.75 wt% Joncryl + 0.1 wt% GO | TAPPI | Machine | 0.194 | 15.6 | 171.324646
6 | HelloFresh | 9.75 wt% Joncryl + 0.1 wt% GO | TAPPI | Machine | 0.194 | 15.700001 | 172.004272
6 | HelloFresh | 9.75 wt% Joncryl + 0.1 wt% GO | TAPPI | Machine | 0.194 | 15.800001 | 172.701797
6 | HelloFresh | 9.75 wt% Joncryl + 0.1 wt% GO | TAPPI | Machine | 0.194 | 15.900001 | 173.345367
6 | HelloFresh | 9.75 wt% Joncryl + 0.1 wt% GO | TAPPI | Machine | 0.194 | 16 | 173.977509
6 | HelloFresh | 9.75 wt% Joncryl + 0.1 wt% GO | TAPPI | Machine | 0.194 | 16.1 | 174.453064
6 | HelloFresh | 9.75 wt% Joncryl + 0.1 wt% GO | TAPPI | Machine | 0.194 | 16.200001 | 174.842148
6 | HelloFresh | 9.75 wt% Joncryl + 0.1 wt% GO | TAPPI | Machine | 0.194 | 16.300001 | 174.960007
6 | HelloFresh | 9.75 wt% Joncryl + 0.1 wt% GO | TAPPI | Machine | 0.194 | 16.400002 | 173.601334
6 | HelloFresh | 9.75 wt% Joncryl + 0.1 wt% GO | TAPPI | Machine | 0.194 | 16.5 | 146.31897
6 | HelloFresh | 9.75 wt% Joncryl + 0.1 wt% GO | TAPPI | Machine | 0.194 | 16.6 | 150.648621
6 | HelloFresh | 9.75 wt% Joncryl + 0.1 wt% GO | TAPPI | Machine | 0.194 | 16.700001 | 154.533798
7 | HelloFresh | 9.75 wt% Joncryl + 0.1 wt% GO | TAPPI | Machine | 0.194 | 0.2 | 0.028151
7 | HelloFresh | 9.75 wt% Joncryl + 0.1 wt% GO | TAPPI | Machine | 0.194 | 0.3 | 0.024333
7 | HelloFresh | 9.75 wt% Joncryl + 0.1 wt% GO | TAPPI | Machine | 0.194 | 0.4 | 0.027862
7 | HelloFresh | 9.75 wt% Joncryl + 0.1 wt% GO | TAPPI | Machine | 0.194 | 0.5 | 0.038705
7 | HelloFresh | 9.75 wt% Joncryl + 0.1 wt% GO | TAPPI | Machine | 0.194 | 0.6 | 0.053366
7 | HelloFresh | 9.75 wt% Joncryl + 0.1 wt% GO | TAPPI | Machine | 0.194 | 0.7 | 0.07008
7 | HelloFresh | 9.75 wt% Joncryl + 0.1 wt% GO | TAPPI | Machine | 0.194 | 0.8 | 0.093243
7 | HelloFresh | 9.75 wt% Joncryl + 0.1 wt% GO | TAPPI | Machine | 0.194 | 0.9 | 0.122853
7 | HelloFresh | 9.75 wt% Joncryl + 0.1 wt% GO | TAPPI | Machine | 0.194 | 1 | 0.163611
7 | HelloFresh | 9.75 wt% Joncryl + 0.1 wt% GO | TAPPI | Machine | 0.194 | 1.1 | 0.219608
7 | HelloFresh | 9.75 wt% Joncryl + 0.1 wt% GO | TAPPI | Machine | 0.194 | 1.2 | 0.297019
7 | HelloFresh | 9.75 wt% Joncryl + 0.1 wt% GO | TAPPI | Machine | 0.194 | 1.3 | 0.42279
7 | HelloFresh | 9.75 wt% Joncryl + 0.1 wt% GO | TAPPI | Machine | 0.194 | 1.4 | 0.674367
7 | HelloFresh | 9.75 wt% Joncryl + 0.1 wt% GO | TAPPI | Machine | 0.194 | 1.5 | 1.058452
7 | HelloFresh | 9.75 wt% Joncryl + 0.1 wt% GO | TAPPI | Machine | 0.194 | 1.6 | 1.083073
7 | HelloFresh | 9.75 wt% Joncryl + 0.1 wt% GO | TAPPI | Machine | 0.194 | 1.7 | 1.116213
7 | HelloFresh | 9.75 wt% Joncryl + 0.1 wt% GO | TAPPI | Machine | 0.194 | 1.8 | 1.128515
7 | HelloFresh | 9.75 wt% Joncryl + 0.1 wt% GO | TAPPI | Machine | 0.194 | 1.9 | 1.263687
7 | HelloFresh | 9.75 wt% Joncryl + 0.1 wt% GO | TAPPI | Machine | 0.194 | 2 | 1.449867
7 | HelloFresh | 9.75 wt% Joncryl + 0.1 wt% GO | TAPPI | Machine | 0.194 | 2.1 | 1.601159
7 | HelloFresh | 9.75 wt% Joncryl + 0.1 wt% GO | TAPPI | Machine | 0.194 | 2.2 | 2.747848
7 | HelloFresh | 9.75 wt% Joncryl + 0.1 wt% GO | TAPPI | Machine | 0.194 | 2.3 | 4.276585
7 | HelloFresh | 9.75 wt% Joncryl + 0.1 wt% GO | TAPPI | Machine | 0.194 | 2.4 | 6.096181
7 | HelloFresh | 9.75 wt% Joncryl + 0.1 wt% GO | TAPPI | Machine | 0.194 | 2.5 | 8.210132
7 | HelloFresh | 9.75 wt% Joncryl + 0.1 wt% GO | TAPPI | Machine | 0.194 | 2.6 | 10.557468
7 | HelloFresh | 9.75 wt% Joncryl + 0.1 wt% GO | TAPPI | Machine | 0.194 | 2.7 | 13.129114
7 | HelloFresh | 9.75 wt% Joncryl + 0.1 wt% GO | TAPPI | Machine | 0.194 | 2.8 | 15.992484
7 | HelloFresh | 9.75 wt% Joncryl + 0.1 wt% GO | TAPPI | Machine | 0.194 | 2.9 | 19.026796
7 | HelloFresh | 9.75 wt% Joncryl + 0.1 wt% GO | TAPPI | Machine | 0.194 | 3 | 22.30739
7 | HelloFresh | 9.75 wt% Joncryl + 0.1 wt% GO | TAPPI | Machine | 0.194 | 3.1 | 25.765944
7 | HelloFresh | 9.75 wt% Joncryl + 0.1 wt% GO | TAPPI | Machine | 0.194 | 3.2 | 29.335632
7 | HelloFresh | 9.75 wt% Joncryl + 0.1 wt% GO | TAPPI | Machine | 0.194 | 3.3 | 33.005589
7 | HelloFresh | 9.75 wt% Joncryl + 0.1 wt% GO | TAPPI | Machine | 0.194 | 3.4 | 36.636551
7 | HelloFresh | 9.75 wt% Joncryl + 0.1 wt% GO | TAPPI | Machine | 0.194 | 3.5 | 40.280121
7 | HelloFresh | 9.75 wt% Joncryl + 0.1 wt% GO | TAPPI | Machine | 0.194 | 3.6 | 43.876194
7 | HelloFresh | 9.75 wt% Joncryl + 0.1 wt% GO | TAPPI | Machine | 0.194 | 3.7 | 47.432396
7 | HelloFresh | 9.75 wt% Joncryl + 0.1 wt% GO | TAPPI | Machine | 0.194 | 3.8 | 50.919395
7 | HelloFresh | 9.75 wt% Joncryl + 0.1 wt% GO | TAPPI | Machine | 0.194 | 3.9 | 54.319908
7 | HelloFresh | 9.75 wt% Joncryl + 0.1 wt% GO | TAPPI | Machine | 0.194 | 4 | 57.685818
7 | HelloFresh | 9.75 wt% Joncryl + 0.1 wt% GO | TAPPI | Machine | 0.194 | 4.1 | 60.892822
7 | HelloFresh | 9.75 wt% Joncryl + 0.1 wt% GO | TAPPI | Machine | 0.194 | 4.2 | 64.038246
7 | HelloFresh | 9.75 wt% Joncryl + 0.1 wt% GO | TAPPI | Machine | 0.194 | 4.3 | 67.098648
7 | HelloFresh | 9.75 wt% Joncryl + 0.1 wt% GO | TAPPI | Machine | 0.194 | 4.4 | 70.027405
7 | HelloFresh | 9.75 wt% Joncryl + 0.1 wt% GO | TAPPI | Machine | 0.194 | 4.5 | 72.901031
7 | HelloFresh | 9.75 wt% Joncryl + 0.1 wt% GO | TAPPI | Machine | 0.194 | 4.6 | 75.611061
7 | HelloFresh | 9.75 wt% Joncryl + 0.1 wt% GO | TAPPI | Machine | 0.194 | 4.7 | 78.333107
7 | HelloFresh | 9.75 wt% Joncryl + 0.1 wt% GO | TAPPI | Machine | 0.194 | 4.8 | 80.886864
7 | HelloFresh | 9.75 wt% Joncryl + 0.1 wt% GO | TAPPI | Machine | 0.194 | 4.9 | 83.38755
7 | HelloFresh | 9.75 wt% Joncryl + 0.1 wt% GO | TAPPI | Machine | 0.194 | 5 | 85.80526
7 | HelloFresh | 9.75 wt% Joncryl + 0.1 wt% GO | TAPPI | Machine | 0.194 | 5.1 | 88.118889
7 | HelloFresh | 9.75 wt% Joncryl + 0.1 wt% GO | TAPPI | Machine | 0.194 | 5.2 | 90.37915
7 | HelloFresh | 9.75 wt% Joncryl + 0.1 wt% GO | TAPPI | Machine | 0.194 | 5.3 | 92.504539
7 | HelloFresh | 9.75 wt% Joncryl + 0.1 wt% GO | TAPPI | Machine | 0.194 | 5.4 | 94.609116
7 | HelloFresh | 9.75 wt% Joncryl + 0.1 wt% GO | TAPPI | Machine | 0.194 | 5.5 | 96.660622
7 | HelloFresh | 9.75 wt% Joncryl + 0.1 wt% GO | TAPPI | Machine | 0.194 | 5.6 | 98.589569
7 | HelloFresh | 9.75 wt% Joncryl + 0.1 wt% GO | TAPPI | Machine | 0.194 | 5.7 | 100.517639
7 | HelloFresh | 9.75 wt% Joncryl + 0.1 wt% GO | TAPPI | Machine | 0.194 | 5.8 | 102.351593
7 | HelloFresh | 9.75 wt% Joncryl + 0.1 wt% GO | TAPPI | Machine | 0.194 | 5.9 | 104.118988
7 | HelloFresh | 9.75 wt% Joncryl + 0.1 wt% GO | TAPPI | Machine | 0.194 | 6 | 105.8339
7 | HelloFresh | 9.75 wt% Joncryl + 0.1 wt% GO | TAPPI | Machine | 0.194 | 6.1 | 107.490181
7 | HelloFresh | 9.75 wt% Joncryl + 0.1 wt% GO | TAPPI | Machine | 0.194 | 6.2 | 109.188087
7 | HelloFresh | 9.75 wt% Joncryl + 0.1 wt% GO | TAPPI | Machine | 0.194 | 6.3 | 110.729141
7 | HelloFresh | 9.75 wt% Joncryl + 0.1 wt% GO | TAPPI | Machine | 0.194 | 6.4 | 112.300972
7 | HelloFresh | 9.75 wt% Joncryl + 0.1 wt% GO | TAPPI | Machine | 0.194 | 6.5 | 113.800682
7 | HelloFresh | 9.75 wt% Joncryl + 0.1 wt% GO | TAPPI | Machine | 0.194 | 6.6 | 115.253181
7 | HelloFresh | 9.75 wt% Joncryl + 0.1 wt% GO | TAPPI | Machine | 0.194 | 6.7 | 116.679588
7 | HelloFresh | 9.75 wt% Joncryl + 0.1 wt% GO | TAPPI | Machine | 0.194 | 6.8 | 118.034744
7 | HelloFresh | 9.75 wt% Joncryl + 0.1 wt% GO | TAPPI | Machine | 0.194 | 6.9 | 119.45266
7 | HelloFresh | 9.75 wt% Joncryl + 0.1 wt% GO | TAPPI | Machine | 0.194 | 7 | 120.782303
7 | HelloFresh | 9.75 wt% Joncryl + 0.1 wt% GO | TAPPI | Machine | 0.194 | 7.1 | 122.085869
7 | HelloFresh | 9.75 wt% Joncryl + 0.1 wt% GO | TAPPI | Machine | 0.194 | 7.2 | 123.366257
7 | HelloFresh | 9.75 wt% Joncryl + 0.1 wt% GO | TAPPI | Machine | 0.194 | 7.3 | 124.6147
7 | HelloFresh | 9.75 wt% Joncryl + 0.1 wt% GO | TAPPI | Machine | 0.194 | 7.400001 | 125.806252
7 | HelloFresh | 9.75 wt% Joncryl + 0.1 wt% GO | TAPPI | Machine | 0.194 | 7.5 | 127.014809
7 | HelloFresh | 9.75 wt% Joncryl + 0.1 wt% GO | TAPPI | Machine | 0.194 | 7.6 | 128.21283
7 | HelloFresh | 9.75 wt% Joncryl + 0.1 wt% GO | TAPPI | Machine | 0.194 | 7.7 | 129.416107
7 | HelloFresh | 9.75 wt% Joncryl + 0.1 wt% GO | TAPPI | Machine | 0.194 | 7.8 | 130.535233
7 | HelloFresh | 9.75 wt% Joncryl + 0.1 wt% GO | TAPPI | Machine | 0.194 | 7.900001 | 131.68428
7 | HelloFresh | 9.75 wt% Joncryl + 0.1 wt% GO | TAPPI | Machine | 0.194 | 8 | 132.793167
7 | HelloFresh | 9.75 wt% Joncryl + 0.1 wt% GO | TAPPI | Machine | 0.194 | 8.1 | 133.855423
7 | HelloFresh | 9.75 wt% Joncryl + 0.1 wt% GO | TAPPI | Machine | 0.194 | 8.200001 | 134.919144
7 | HelloFresh | 9.75 wt% Joncryl + 0.1 wt% GO | TAPPI | Machine | 0.194 | 8.3 | 136.013062
7 | HelloFresh | 9.75 wt% Joncryl + 0.1 wt% GO | TAPPI | Machine | 0.194 | 8.400001 | 137.09584
7 | HelloFresh | 9.75 wt% Joncryl + 0.1 wt% GO | TAPPI | Machine | 0.194 | 8.5 | 138.113831
7 | HelloFresh | 9.75 wt% Joncryl + 0.1 wt% GO | TAPPI | Machine | 0.194 | 8.6 | 139.157028
7 | HelloFresh | 9.75 wt% Joncryl + 0.1 wt% GO | TAPPI | Machine | 0.194 | 8.700001 | 140.162689
7 | HelloFresh | 9.75 wt% Joncryl + 0.1 wt% GO | TAPPI | Machine | 0.194 | 8.8 | 141.162796
7 | HelloFresh | 9.75 wt% Joncryl + 0.1 wt% GO | TAPPI | Machine | 0.194 | 8.900001 | 142.126236
7 | HelloFresh | 9.75 wt% Joncryl + 0.1 wt% GO | TAPPI | Machine | 0.194 | 9 | 143.135132
7 | HelloFresh | 9.75 wt% Joncryl + 0.1 wt% GO | TAPPI | Machine | 0.194 | 9.1 | 144.113235
7 | HelloFresh | 9.75 wt% Joncryl + 0.1 wt% GO | TAPPI | Machine | 0.194 | 9.200001 | 145.086365
7 | HelloFresh | 9.75 wt% Joncryl + 0.1 wt% GO | TAPPI | Machine | 0.194 | 9.3 | 146.04834
7 | HelloFresh | 9.75 wt% Joncryl + 0.1 wt% GO | TAPPI | Machine | 0.194 | 9.400001 | 146.979843
7 | HelloFresh | 9.75 wt% Joncryl + 0.1 wt% GO | TAPPI | Machine | 0.194 | 9.5 | 147.934784
7 | HelloFresh | 9.75 wt% Joncryl + 0.1 wt% GO | TAPPI | Machine | 0.194 | 9.6 | 148.814957
7 | HelloFresh | 9.75 wt% Joncryl + 0.1 wt% GO | TAPPI | Machine | 0.194 | 9.700001 | 149.74234
7 | HelloFresh | 9.75 wt% Joncryl + 0.1 wt% GO | TAPPI | Machine | 0.194 | 9.8 | 150.688782
7 | HelloFresh | 9.75 wt% Joncryl + 0.1 wt% GO | TAPPI | Machine | 0.194 | 9.900001 | 151.600052
7 | HelloFresh | 9.75 wt% Joncryl + 0.1 wt% GO | TAPPI | Machine | 0.194 | 10 | 152.485504
7 | HelloFresh | 9.75 wt% Joncryl + 0.1 wt% GO | TAPPI | Machine | 0.194 | 10.1 | 153.386795
7 | HelloFresh | 9.75 wt% Joncryl + 0.1 wt% GO | TAPPI | Machine | 0.194 | 10.200001 | 154.283096
7 | HelloFresh | 9.75 wt% Joncryl + 0.1 wt% GO | TAPPI | Machine | 0.194 | 10.3 | 155.153915
7 | HelloFresh | 9.75 wt% Joncryl + 0.1 wt% GO | TAPPI | Machine | 0.194 | 10.400001 | 156.005936
7 | HelloFresh | 9.75 wt% Joncryl + 0.1 wt% GO | TAPPI | Machine | 0.194 | 10.500001 | 156.933029
7 | HelloFresh | 9.75 wt% Joncryl + 0.1 wt% GO | TAPPI | Machine | 0.194 | 10.6 | 157.788864
7 | HelloFresh | 9.75 wt% Joncryl + 0.1 wt% GO | TAPPI | Machine | 0.194 | 10.700001 | 158.671097
7 | HelloFresh | 9.75 wt% Joncryl + 0.1 wt% GO | TAPPI | Machine | 0.194 | 10.8 | 159.552155
7 | HelloFresh | 9.75 wt% Joncryl + 0.1 wt% GO | TAPPI | Machine | 0.194 | 10.900001 | 160.391602
7 | HelloFresh | 9.75 wt% Joncryl + 0.1 wt% GO | TAPPI | Machine | 0.194 | 11.000001 | 161.272354
7 | HelloFresh | 9.75 wt% Joncryl + 0.1 wt% GO | TAPPI | Machine | 0.194 | 11.1 | 162.067215
7 | HelloFresh | 9.75 wt% Joncryl + 0.1 wt% GO | TAPPI | Machine | 0.194 | 11.200001 | 162.965271
7 | HelloFresh | 9.75 wt% Joncryl + 0.1 wt% GO | TAPPI | Machine | 0.194 | 11.3 | 163.789459
7 | HelloFresh | 9.75 wt% Joncryl + 0.1 wt% GO | TAPPI | Machine | 0.194 | 11.400001 | 164.63826
7 | HelloFresh | 9.75 wt% Joncryl + 0.1 wt% GO | TAPPI | Machine | 0.194 | 11.500001 | 165.505844
7 | HelloFresh | 9.75 wt% Joncryl + 0.1 wt% GO | TAPPI | Machine | 0.194 | 11.6 | 166.322113
7 | HelloFresh | 9.75 wt% Joncryl + 0.1 wt% GO | TAPPI | Machine | 0.194 | 11.700001 | 167.148926
7 | HelloFresh | 9.75 wt% Joncryl + 0.1 wt% GO | TAPPI | Machine | 0.194 | 11.8 | 167.945541
7 | HelloFresh | 9.75 wt% Joncryl + 0.1 wt% GO | TAPPI | Machine | 0.194 | 11.900001 | 168.771194
7 | HelloFresh | 9.75 wt% Joncryl + 0.1 wt% GO | TAPPI | Machine | 0.194 | 12.000001 | 169.635544
7 | HelloFresh | 9.75 wt% Joncryl + 0.1 wt% GO | TAPPI | Machine | 0.194 | 12.1 | 170.42424
7 | HelloFresh | 9.75 wt% Joncryl + 0.1 wt% GO | TAPPI | Machine | 0.194 | 12.200001 | 171.265717
7 | HelloFresh | 9.75 wt% Joncryl + 0.1 wt% GO | TAPPI | Machine | 0.194 | 12.3 | 172.062042
7 | HelloFresh | 9.75 wt% Joncryl + 0.1 wt% GO | TAPPI | Machine | 0.194 | 12.400001 | 172.802368
7 | HelloFresh | 9.75 wt% Joncryl + 0.1 wt% GO | TAPPI | Machine | 0.194 | 12.500001 | 173.592239
7 | HelloFresh | 9.75 wt% Joncryl + 0.1 wt% GO | TAPPI | Machine | 0.194 | 12.6 | 174.321716
7 | HelloFresh | 9.75 wt% Joncryl + 0.1 wt% GO | TAPPI | Machine | 0.194 | 12.700001 | 175.141785
7 | HelloFresh | 9.75 wt% Joncryl + 0.1 wt% GO | TAPPI | Machine | 0.194 | 12.8 | 175.871841
7 | HelloFresh | 9.75 wt% Joncryl + 0.1 wt% GO | TAPPI | Machine | 0.194 | 12.900001 | 176.659973
7 | HelloFresh | 9.75 wt% Joncryl + 0.1 wt% GO | TAPPI | Machine | 0.194 | 13.000001 | 177.34166
7 | HelloFresh | 9.75 wt% Joncryl + 0.1 wt% GO | TAPPI | Machine | 0.194 | 13.1 | 178.058533
7 | HelloFresh | 9.75 wt% Joncryl + 0.1 wt% GO | TAPPI | Machine | 0.194 | 13.200001 | 178.696533
7 | HelloFresh | 9.75 wt% Joncryl + 0.1 wt% GO | TAPPI | Machine | 0.194 | 13.3 | 0.175048
7 | HelloFresh | 9.75 wt% Joncryl + 0.1 wt% GO | TAPPI | Machine | 0.194 | 13.400001 | 0.090595
7 | HelloFresh | 9.75 wt% Joncryl + 0.1 wt% GO | TAPPI | Machine | 0.194 | 13.500001 | 0.066856
7 | HelloFresh | 9.75 wt% Joncryl + 0.1 wt% GO | TAPPI | Machine | 0.194 | 13.6 | 0.068027
7 | HelloFresh | 9.75 wt% Joncryl + 0.1 wt% GO | TAPPI | Machine | 0.194 | 13.700001 | 0.058932
7 | HelloFresh | 9.75 wt% Joncryl + 0.1 wt% GO | TAPPI | Machine | 0.194 | 13.8 | 0.052195
7 | HelloFresh | 9.75 wt% Joncryl + 0.1 wt% GO | TAPPI | Machine | 0.194 | 13.900001 | 0.050719
7 | HelloFresh | 9.75 wt% Joncryl + 0.1 wt% GO | TAPPI | Machine | 0.194 | 14.000001 | 0.047801
7 | HelloFresh | 9.75 wt% Joncryl + 0.1 wt% GO | TAPPI | Machine | 0.194 | 14.1 | 0.044865
7 | HelloFresh | 9.75 wt% Joncryl + 0.1 wt% GO | TAPPI | Machine | 0.194 | 14.200001 | 0.049854
7 | HelloFresh | 9.75 wt% Joncryl + 0.1 wt% GO | TAPPI | Machine | 0.194 | 14.300001 | 0.048378
7 | HelloFresh | 9.75 wt% Joncryl + 0.1 wt% GO | TAPPI | Machine | 0.194 | 14.400001 | 0.044865
8 | HelloFresh | 9.75 wt% Joncryl + 0.1 wt% GO | TAPPI | Machine | 0.194 | 0.2 | 0.005277
8 | HelloFresh | 9.75 wt% Joncryl + 0.1 wt% GO | TAPPI | Machine | 0.194 | 0.3 | 0.001765
8 | HelloFresh | 9.75 wt% Joncryl + 0.1 wt% GO | TAPPI | Machine | 0.194 | 0.4 | 0.005277
8 | HelloFresh | 9.75 wt% Joncryl + 0.1 wt% GO | TAPPI | Machine | 0.194 | 0.5 | 0.08357
8 | HelloFresh | 9.75 wt% Joncryl + 0.1 wt% GO | TAPPI | Machine | 0.194 | 0.6 | 0.19704
8 | HelloFresh | 9.75 wt% Joncryl + 0.1 wt% GO | TAPPI | Machine | 0.194 | 0.7 | 0.412236
8 | HelloFresh | 9.75 wt% Joncryl + 0.1 wt% GO | TAPPI | Machine | 0.194 | 0.8 | 0.875191
8 | HelloFresh | 9.75 wt% Joncryl + 0.1 wt% GO | TAPPI | Machine | 0.194 | 0.9 | 0.899541
8 | HelloFresh | 9.75 wt% Joncryl + 0.1 wt% GO | TAPPI | Machine | 0.194 | 1 | 0.952601
8 | HelloFresh | 9.75 wt% Joncryl + 0.1 wt% GO | TAPPI | Machine | 0.194 | 1.1 | 0.983688
8 | HelloFresh | 9.75 wt% Joncryl + 0.1 wt% GO | TAPPI | Machine | 0.194 | 1.2 | 1.018287
8 | HelloFresh | 9.75 wt% Joncryl + 0.1 wt% GO | TAPPI | Machine | 0.194 | 1.3 | 1.125597
8 | HelloFresh | 9.75 wt% Joncryl + 0.1 wt% GO | TAPPI | Machine | 0.194 | 1.4 | 1.360154
8 | HelloFresh | 9.75 wt% Joncryl + 0.1 wt% GO | TAPPI | Machine | 0.194 | 1.5 | 1.378921
8 | HelloFresh | 9.75 wt% Joncryl + 0.1 wt% GO | TAPPI | Machine | 0.194 | 1.6 | 1.766518
8 | HelloFresh | 9.75 wt% Joncryl + 0.1 wt% GO | TAPPI | Machine | 0.194 | 1.7 | 2.817046
8 | HelloFresh | 9.75 wt% Joncryl + 0.1 wt% GO | TAPPI | Machine | 0.194 | 1.8 | 4.417034
8 | HelloFresh | 9.75 wt% Joncryl + 0.1 wt% GO | TAPPI | Machine | 0.194 | 1.9 | 6.382051
8 | HelloFresh | 9.75 wt% Joncryl + 0.1 wt% GO | TAPPI | Machine | 0.194 | 2 | 8.71208
8 | HelloFresh | 9.75 wt% Joncryl + 0.1 wt% GO | TAPPI | Machine | 0.194 | 2.1 | 11.386352
8 | HelloFresh | 9.75 wt% Joncryl + 0.1 wt% GO | TAPPI | Machine | 0.194 | 2.2 | 14.415658
8 | HelloFresh | 9.75 wt% Joncryl + 0.1 wt% GO | TAPPI | Machine | 0.194 | 2.3 | 17.674854
8 | HelloFresh | 9.75 wt% Joncryl + 0.1 wt% GO | TAPPI | Machine | 0.194 | 2.4 | 21.051611
8 | HelloFresh | 9.75 wt% Joncryl + 0.1 wt% GO | TAPPI | Machine | 0.194 | 2.5 | 24.586998
8 | HelloFresh | 9.75 wt% Joncryl + 0.1 wt% GO | TAPPI | Machine | 0.194 | 2.6 | 28.136452
8 | HelloFresh | 9.75 wt% Joncryl + 0.1 wt% GO | TAPPI | Machine | 0.194 | 2.7 | 31.68532
8 | HelloFresh | 9.75 wt% Joncryl + 0.1 wt% GO | TAPPI | Machine | 0.194 | 2.8 | 35.249435
8 | HelloFresh | 9.75 wt% Joncryl + 0.1 wt% GO | TAPPI | Machine | 0.194 | 2.9 | 38.733795
8 | HelloFresh | 9.75 wt% Joncryl + 0.1 wt% GO | TAPPI | Machine | 0.194 | 3 | 42.201454
8 | HelloFresh | 9.75 wt% Joncryl + 0.1 wt% GO | TAPPI | Machine | 0.194 | 3.1 | 45.550354
8 | HelloFresh | 9.75 wt% Joncryl + 0.1 wt% GO | TAPPI | Machine | 0.194 | 3.2 | 48.894573
8 | HelloFresh | 9.75 wt% Joncryl + 0.1 wt% GO | TAPPI | Machine | 0.194 | 3.3 | 52.16021
8 | HelloFresh | 9.75 wt% Joncryl + 0.1 wt% GO | TAPPI | Machine | 0.194 | 3.4 | 55.312672
8 | HelloFresh | 9.75 wt% Joncryl + 0.1 wt% GO | TAPPI | Machine | 0.194 | 3.5 | 58.397408
8 | HelloFresh | 9.75 wt% Joncryl + 0.1 wt% GO | TAPPI | Machine | 0.194 | 3.6 | 61.359585
8 | HelloFresh | 9.75 wt% Joncryl + 0.1 wt% GO | TAPPI | Machine | 0.194 | 3.7 | 64.255501
8 | HelloFresh | 9.75 wt% Joncryl + 0.1 wt% GO | TAPPI | Machine | 0.194 | 3.8 | 67.02652
8 | HelloFresh | 9.75 wt% Joncryl + 0.1 wt% GO | TAPPI | Machine | 0.194 | 3.9 | 69.707817
8 | HelloFresh | 9.75 wt% Joncryl + 0.1 wt% GO | TAPPI | Machine | 0.194 | 4 | 72.359497
8 | HelloFresh | 9.75 wt% Joncryl + 0.1 wt% GO | TAPPI | Machine | 0.194 | 4.1 | 74.840248
8 | HelloFresh | 9.75 wt% Joncryl + 0.1 wt% GO | TAPPI | Machine | 0.194 | 4.2 | 77.285225
8 | HelloFresh | 9.75 wt% Joncryl + 0.1 wt% GO | TAPPI | Machine | 0.194 | 4.3 | 79.615265
8 | HelloFresh | 9.75 wt% Joncryl + 0.1 wt% GO | TAPPI | Machine | 0.194 | 4.4 | 81.865562
8 | HelloFresh | 9.75 wt% Joncryl + 0.1 wt% GO | TAPPI | Machine | 0.194 | 4.5 | 84.052521
8 | HelloFresh | 9.75 wt% Joncryl + 0.1 wt% GO | TAPPI | Machine | 0.194 | 4.6 | 86.133049
8 | HelloFresh | 9.75 wt% Joncryl + 0.1 wt% GO | TAPPI | Machine | 0.194 | 4.7 | 88.239388
8 | HelloFresh | 9.75 wt% Joncryl + 0.1 wt% GO | TAPPI | Machine | 0.194 | 4.8 | 90.189453
8 | HelloFresh | 9.75 wt% Joncryl + 0.1 wt% GO | TAPPI | Machine | 0.194 | 4.9 | 92.109604
8 | HelloFresh | 9.75 wt% Joncryl + 0.1 wt% GO | TAPPI | Machine | 0.194 | 5 | 93.971703
8 | HelloFresh | 9.75 wt% Joncryl + 0.1 wt% GO | TAPPI | Machine | 0.194 | 5.1 | 95.762558
8 | HelloFresh | 9.75 wt% Joncryl + 0.1 wt% GO | TAPPI | Machine | 0.194 | 5.2 | 97.512657
8 | HelloFresh | 9.75 wt% Joncryl + 0.1 wt% GO | TAPPI | Machine | 0.194 | 5.3 | 99.157494
8 | HelloFresh | 9.75 wt% Joncryl + 0.1 wt% GO | TAPPI | Machine | 0.194 | 5.4 | 100.824318
8 | HelloFresh | 9.75 wt% Joncryl + 0.1 wt% GO | TAPPI | Machine | 0.194 | 5.5 | 102.437202
8 | HelloFresh | 9.75 wt% Joncryl + 0.1 wt% GO | TAPPI | Machine | 0.194 | 5.6 | 103.966827
8 | HelloFresh | 9.75 wt% Joncryl + 0.1 wt% GO | TAPPI | Machine | 0.194 | 5.7 | 105.500534
8 | HelloFresh | 9.75 wt% Joncryl + 0.1 wt% GO | TAPPI | Machine | 0.194 | 5.8 | 106.973854
8 | HelloFresh | 9.75 wt% Joncryl + 0.1 wt% GO | TAPPI | Machine | 0.194 | 5.9 | 108.387657
8 | HelloFresh | 9.75 wt% Joncryl + 0.1 wt% GO | TAPPI | Machine | 0.194 | 6 | 109.789436
8 | HelloFresh | 9.75 wt% Joncryl + 0.1 wt% GO | TAPPI | Machine | 0.194 | 6.1 | 111.133453
8 | HelloFresh | 9.75 wt% Joncryl + 0.1 wt% GO | TAPPI | Machine | 0.194 | 6.2 | 112.531425
8 | HelloFresh | 9.75 wt% Joncryl + 0.1 wt% GO | TAPPI | Machine | 0.194 | 6.3 | 113.806252
8 | HelloFresh | 9.75 wt% Joncryl + 0.1 wt% GO | TAPPI | Machine | 0.194 | 6.4 | 115.138252
8 | HelloFresh | 9.75 wt% Joncryl + 0.1 wt% GO | TAPPI | Machine | 0.194 | 6.5 | 116.382576
8 | HelloFresh | 9.75 wt% Joncryl + 0.1 wt% GO | TAPPI | Machine | 0.194 | 6.6 | 117.60228
8 | HelloFresh | 9.75 wt% Joncryl + 0.1 wt% GO | TAPPI | Machine | 0.194 | 6.7 | 118.811722
8 | HelloFresh | 9.75 wt% Joncryl + 0.1 wt% GO | TAPPI | Machine | 0.194 | 6.8 | 119.961655
8 | HelloFresh | 9.75 wt% Joncryl + 0.1 wt% GO | TAPPI | Machine | 0.194 | 6.9 | 121.196007
8 | HelloFresh | 9.75 wt% Joncryl + 0.1 wt% GO | TAPPI | Machine | 0.194 | 7 | 122.332153
8 | HelloFresh | 9.75 wt% Joncryl + 0.1 wt% GO | TAPPI | Machine | 0.194 | 7.1 | 123.487358
8 | HelloFresh | 9.75 wt% Joncryl + 0.1 wt% GO | TAPPI | Machine | 0.194 | 7.2 | 124.58567
8 | HelloFresh | 9.75 wt% Joncryl + 0.1 wt% GO | TAPPI | Machine | 0.194 | 7.3 | 125.671677
8 | HelloFresh | 9.75 wt% Joncryl + 0.1 wt% GO | TAPPI | Machine | 0.194 | 7.400001 | 126.728065
8 | HelloFresh | 9.75 wt% Joncryl + 0.1 wt% GO | TAPPI | Machine | 0.194 | 7.5 | 127.798828
8 | HelloFresh | 9.75 wt% Joncryl + 0.1 wt% GO | TAPPI | Machine | 0.194 | 7.6 | 128.880737
8 | HelloFresh | 9.75 wt% Joncryl + 0.1 wt% GO | TAPPI | Machine | 0.194 | 7.7 | 129.955597
8 | HelloFresh | 9.75 wt% Joncryl + 0.1 wt% GO | TAPPI | Machine | 0.194 | 7.8 | 130.959213
8 | HelloFresh | 9.75 wt% Joncryl + 0.1 wt% GO | TAPPI | Machine | 0.194 | 7.900001 | 132.01091
8 | HelloFresh | 9.75 wt% Joncryl + 0.1 wt% GO | TAPPI | Machine | 0.194 | 8 | 133.006912
8 | HelloFresh | 9.75 wt% Joncryl + 0.1 wt% GO | TAPPI | Machine | 0.194 | 8.1 | 133.971817
8 | HelloFresh | 9.75 wt% Joncryl + 0.1 wt% GO | TAPPI | Machine | 0.194 | 8.200001 | 134.966934
8 | HelloFresh | 9.75 wt% Joncryl + 0.1 wt% GO | TAPPI | Machine | 0.194 | 8.3 | 135.957642
8 | HelloFresh | 9.75 wt% Joncryl + 0.1 wt% GO | TAPPI | Machine | 0.194 | 8.400001 | 136.949524
8 | HelloFresh | 9.75 wt% Joncryl + 0.1 wt% GO | TAPPI | Machine | 0.194 | 8.5 | 137.912399
8 | HelloFresh | 9.75 wt% Joncryl + 0.1 wt% GO | TAPPI | Machine | 0.194 | 8.6 | 138.871445
8 | HelloFresh | 9.75 wt% Joncryl + 0.1 wt% GO | TAPPI | Machine | 0.194 | 8.700001 | 139.798248
8 | HelloFresh | 9.75 wt% Joncryl + 0.1 wt% GO | TAPPI | Machine | 0.194 | 8.8 | 140.736481
8 | HelloFresh | 9.75 wt% Joncryl + 0.1 wt% GO | TAPPI | Machine | 0.194 | 8.900001 | 141.640411
8 | HelloFresh | 9.75 wt% Joncryl + 0.1 wt% GO | TAPPI | Machine | 0.194 | 9 | 142.595062
8 | HelloFresh | 9.75 wt% Joncryl + 0.1 wt% GO | TAPPI | Machine | 0.194 | 9.1 | 143.520111
8 | HelloFresh | 9.75 wt% Joncryl + 0.1 wt% GO | TAPPI | Machine | 0.194 | 9.200001 | 144.4431
8 | HelloFresh | 9.75 wt% Joncryl + 0.1 wt% GO | TAPPI | Machine | 0.194 | 9.3 | 145.355515
8 | HelloFresh | 9.75 wt% Joncryl + 0.1 wt% GO | TAPPI | Machine | 0.194 | 9.400001 | 146.244781
8 | HelloFresh | 9.75 wt% Joncryl + 0.1 wt% GO | TAPPI | Machine | 0.194 | 9.5 | 147.146667
8 | HelloFresh | 9.75 wt% Joncryl + 0.1 wt% GO | TAPPI | Machine | 0.194 | 9.6 | 147.991364
8 | HelloFresh | 9.75 wt% Joncryl + 0.1 wt% GO | TAPPI | Machine | 0.194 | 9.700001 | 148.899994
8 | HelloFresh | 9.75 wt% Joncryl + 0.1 wt% GO | TAPPI | Machine | 0.194 | 9.8 | 149.817413
8 | HelloFresh | 9.75 wt% Joncryl + 0.1 wt% GO | TAPPI | Machine | 0.194 | 9.900001 | 150.689667
8 | HelloFresh | 9.75 wt% Joncryl + 0.1 wt% GO | TAPPI | Machine | 0.194 | 10 | 151.560776
8 | HelloFresh | 9.75 wt% Joncryl + 0.1 wt% GO | TAPPI | Machine | 0.194 | 10.1 | 152.42598
8 | HelloFresh | 9.75 wt% Joncryl + 0.1 wt% GO | TAPPI | Machine | 0.194 | 10.200001 | 153.290924
8 | HelloFresh | 9.75 wt% Joncryl + 0.1 wt% GO | TAPPI | Machine | 0.194 | 10.3 | 154.139725
8 | HelloFresh | 9.75 wt% Joncryl + 0.1 wt% GO | TAPPI | Machine | 0.194 | 10.400001 | 154.969482
8 | HelloFresh | 9.75 wt% Joncryl + 0.1 wt% GO | TAPPI | Machine | 0.194 | 10.500001 | 155.881027
8 | HelloFresh | 9.75 wt% Joncryl + 0.1 wt% GO | TAPPI | Machine | 0.194 | 10.6 | 156.704041
8 | HelloFresh | 9.75 wt% Joncryl + 0.1 wt% GO | TAPPI | Machine | 0.194 | 10.700001 | 157.56691
8 | HelloFresh | 9.75 wt% Joncryl + 0.1 wt% GO | TAPPI | Machine | 0.194 | 10.8 | 158.42482
8 | HelloFresh | 9.75 wt% Joncryl + 0.1 wt% GO | TAPPI | Machine | 0.194 | 10.900001 | 159.255737
8 | HelloFresh | 9.75 wt% Joncryl + 0.1 wt% GO | TAPPI | Machine | 0.194 | 11.000001 | 160.094864
8 | HelloFresh | 9.75 wt% Joncryl + 0.1 wt% GO | TAPPI | Machine | 0.194 | 11.1 | 160.858658
8 | HelloFresh | 9.75 wt% Joncryl + 0.1 wt% GO | TAPPI | Machine | 0.194 | 11.200001 | 161.74469
8 | HelloFresh | 9.75 wt% Joncryl + 0.1 wt% GO | TAPPI | Machine | 0.194 | 11.3 | 162.536636
8 | HelloFresh | 9.75 wt% Joncryl + 0.1 wt% GO | TAPPI | Machine | 0.194 | 11.400001 | 163.380157
8 | HelloFresh | 9.75 wt% Joncryl + 0.1 wt% GO | TAPPI | Machine | 0.194 | 11.500001 | 164.196701
8 | HelloFresh | 9.75 wt% Joncryl + 0.1 wt% GO | TAPPI | Machine | 0.194 | 11.6 | 164.988937
8 | HelloFresh | 9.75 wt% Joncryl + 0.1 wt% GO | TAPPI | Machine | 0.194 | 11.700001 | 165.786148
8 | HelloFresh | 9.75 wt% Joncryl + 0.1 wt% GO | TAPPI | Machine | 0.194 | 11.8 | 166.562241
8 | HelloFresh | 9.75 wt% Joncryl + 0.1 wt% GO | TAPPI | Machine | 0.194 | 11.900001 | 167.361786
8 | HelloFresh | 9.75 wt% Joncryl + 0.1 wt% GO | TAPPI | Machine | 0.194 | 12.000001 | 168.17482
8 | HelloFresh | 9.75 wt% Joncryl + 0.1 wt% GO | TAPPI | Machine | 0.194 | 12.1 | 168.933334
8 | HelloFresh | 9.75 wt% Joncryl + 0.1 wt% GO | TAPPI | Machine | 0.194 | 12.200001 | 169.73111
8 | HelloFresh | 9.75 wt% Joncryl + 0.1 wt% GO | TAPPI | Machine | 0.194 | 12.3 | 170.490799
8 | HelloFresh | 9.75 wt% Joncryl + 0.1 wt% GO | TAPPI | Machine | 0.194 | 12.400001 | 171.194183
8 | HelloFresh | 9.75 wt% Joncryl + 0.1 wt% GO | TAPPI | Machine | 0.194 | 12.500001 | 171.908691
8 | HelloFresh | 9.75 wt% Joncryl + 0.1 wt% GO | TAPPI | Machine | 0.194 | 12.6 | 172.593903
8 | HelloFresh | 9.75 wt% Joncryl + 0.1 wt% GO | TAPPI | Machine | 0.194 | 12.700001 | 173.350052
8 | HelloFresh | 9.75 wt% Joncryl + 0.1 wt% GO | TAPPI | Machine | 0.194 | 12.8 | 173.979553
8 | HelloFresh | 9.75 wt% Joncryl + 0.1 wt% GO | TAPPI | Machine | 0.194 | 12.900001 | 174.678238
8 | HelloFresh | 9.75 wt% Joncryl + 0.1 wt% GO | TAPPI | Machine | 0.194 | 13.000001 | 175.236206
8 | HelloFresh | 9.75 wt% Joncryl + 0.1 wt% GO | TAPPI | Machine | 0.194 | 13.1 | 175.790054
8 | HelloFresh | 9.75 wt% Joncryl + 0.1 wt% GO | TAPPI | Machine | 0.194 | 13.200001 | 176.264145
8 | HelloFresh | 9.75 wt% Joncryl + 0.1 wt% GO | TAPPI | Machine | 0.194 | 13.3 | 176.689301
8 | HelloFresh | 9.75 wt% Joncryl + 0.1 wt% GO | TAPPI | Machine | 0.194 | 13.400001 | 177.090088
8 | HelloFresh | 9.75 wt% Joncryl + 0.1 wt% GO | TAPPI | Machine | 0.194 | 13.500001 | 177.377136
8 | HelloFresh | 9.75 wt% Joncryl + 0.1 wt% GO | TAPPI | Machine | 0.194 | 13.6 | 177.594971
8 | HelloFresh | 9.75 wt% Joncryl + 0.1 wt% GO | TAPPI | Machine | 0.194 | 13.700001 | 177.909882
8 | HelloFresh | 9.75 wt% Joncryl + 0.1 wt% GO | TAPPI | Machine | 0.194 | 13.8 | 178.392181
8 | HelloFresh | 9.75 wt% Joncryl + 0.1 wt% GO | TAPPI | Machine | 0.194 | 13.900001 | 178.901764
8 | HelloFresh | 9.75 wt% Joncryl + 0.1 wt% GO | TAPPI | Machine | 0.194 | 14.000001 | 179.500473
8 | HelloFresh | 9.75 wt% Joncryl + 0.1 wt% GO | TAPPI | Machine | 0.194 | 14.1 | 180.135818
8 | HelloFresh | 9.75 wt% Joncryl + 0.1 wt% GO | TAPPI | Machine | 0.194 | 14.200001 | 180.818695
8 | HelloFresh | 9.75 wt% Joncryl + 0.1 wt% GO | TAPPI | Machine | 0.194 | 14.300001 | 181.461975
8 | HelloFresh | 9.75 wt% Joncryl + 0.1 wt% GO | TAPPI | Machine | 0.194 | 14.400001 | 182.088516
8 | HelloFresh | 9.75 wt% Joncryl + 0.1 wt% GO | TAPPI | Machine | 0.194 | 14.500001 | 182.614822
8 | HelloFresh | 9.75 wt% Joncryl + 0.1 wt% GO | TAPPI | Machine | 0.194 | 14.6 | 183.041428
8 | HelloFresh | 9.75 wt% Joncryl + 0.1 wt% GO | TAPPI | Machine | 0.194 | 14.700001 | 183.214401
8 | HelloFresh | 9.75 wt% Joncryl + 0.1 wt% GO | TAPPI | Machine | 0.194 | 14.800001 | -0.00879
8 | HelloFresh | 9.75 wt% Joncryl + 0.1 wt% GO | TAPPI | Machine | 0.194 | 14.900001 | 0.007924
8 | HelloFresh | 9.75 wt% Joncryl + 0.1 wt% GO | TAPPI | Machine | 0.194 | 15.000001 | -0.009384
8 | HelloFresh | 9.75 wt% Joncryl + 0.1 wt% GO | TAPPI | Machine | 0.194 | 15.1 | -0.010843
8 | HelloFresh | 9.75 wt% Joncryl + 0.1 wt% GO | TAPPI | Machine | 0.194 | 15.200001 | -0.015832